## Sheet1
ID | ПКМ | ТКАНЬ: Название | ТКАНЬ: Вид плетения | ОСНОВНЫЕ СВОЙСТВА ПКМ: Прочность на растяжение по основе, МПа | ОСНОВНЫЕ СВОЙСТВА ПКМ: Прочность на растяжение по утку, МПа | ОСНОВНЫЕ СВОЙСТВА ПКМ: Прочность на растяжение по толщине, МПа | ОСНОВНЫЕ СВОЙСТВА ПКМ: Прочность на сжатие по основе, МПа | ОСНОВНЫЕ СВОЙСТВА ПКМ: Прочность на сжатие по утку, МПа | ОСНОВНЫЕ СВОЙСТВА ПКМ: Прочность на сжатие по толщине, МПа | ОСНОВНЫЕ СВОЙСТВА ПКМ: Прочность на изгиб по основе, МПа | ОСНОВНЫЕ СВОЙСТВА ПКМ: Прочность на изгиб по утку, МПа | ОСНОВНЫЕ СВОЙСТВА ПКМ: Прочность на изгиб по толщине, МПа | ОСНОВНЫЕ СВОЙСТВА ПКМ: Модуль упругости при растяжении по основе, ГПа | ОСНОВНЫЕ СВОЙСТВА ПКМ: Модуль упругости при растяжении по утку, ГПа | ОСНОВНЫЕ СВОЙСТВА ПКМ: Модуль упругости при растяжении по толщине, ГПа | ОСНОВНЫЕ СВОЙСТВА ПКМ: Модуль упругости при сжатии по основе, ГПа | ОСНОВНЫЕ СВОЙСТВА ПКМ: Модуль упругости при сжатии по утку, ГПа | ОСНОВНЫЕ СВОЙСТВА ПКМ: Модуль упругости при сжатии по толщине, ГПа | ОСНОВНЫЕ СВОЙСТВА ПКМ: Модуль упругости при изгибе по основе, ГПа | ОСНОВНЫЕ СВОЙСТВА ПКМ: Модуль упругости при изгибе по утку, ГПа | ОСНОВНЫЕ СВОЙСТВА ПКМ: Модуль межслоевого сдвига, МПа | ОСНОВНЫЕ СВОЙСТВА ПКМ: Модуль сдвига по утку, МПа | ОСНОВНЫЕ СВОЙСТВА ПКМ: Модуль сдвига по толщине, МПа | ОСНОВНЫЕ СВОЙСТВА ПКМ: Относительное удлинение при разрыве по основе, % | ОСНОВНЫЕ СВОЙСТВА ПКМ: Относительное удлинение при разрыве по утку, % | ОСНОВНЫЕ СВОЙСТВА ПКМ: Относительное удлинение при разрыве по толщине, % | ОСНОВНЫЕ СВОЙСТВА ПКМ: ТКЛР по основе, х10^-6, K^-1 | ОСНОВНЫЕ СВОЙСТВА ПКМ: Плотность, кг/м3 | ОСНОВНЫЕ СВОЙСТВА ПКМ: Адгезия, МПа | ОСНОВНЫЕ СВОЙСТВА ПКМ: Трещиностойкость по моде 1 | ОСНОВНЫЕ СВОЙСТВА ПКМ: Трещиностойкость по моде 1.1 | ТЕХНОЛОГИЯ ФОРМИРОВАНИЯ: Название | ТЕХНОЛОГИЯ ФОРМИРОВАНИЯ: Соотношение связующего к армирующему наполнителю | ТЕХНОЛОГИЯ ФОРМИРОВАНИЯ: Соотношение связующего к армирующему наполнителю.1 | АРМИРУЮЩИЙ НАПОЛНИТЕЛЬ: Тип | ID | ТКАНЬ: Название.1 | ТКАНЬ: Вид плетения.1 | ТКАНЬ: Вид плетения.2 | ОСНОВНЫЕ СВОЙСТВА ТКАНИ: Разрывная нагрузка по основе, Н (кгс) | ОСНОВНЫЕ СВОЙСТВА ТКАНИ: Разрывная нагрузка по утку, Н (кгс) | ОСНОВНЫЕ СВОЙСТВА ТКАНИ: Прочность при растяжении по основе, МПа | ОСНОВНЫЕ СВОЙСТВА ТКАНИ: Прочность при растяжении по утку, МПа | ОСНОВНЫЕ СВОЙСТВА ТКАНИ: Модуль упругости при растяжении по основе, ГПа | ОСНОВНЫЕ СВОЙСТВА ТКАНИ: Модуль упругости при растяжении по утку, ГПа | ОСНОВНЫЕ СВОЙСТВА ТКАНИ: Удлинение на разрыв по основе, % | ОСНОВНЫЕ СВОЙСТВА ТКАНИ: Удлинение на разрыв по утку, % | ОСНОВНЫЕ СВОЙСТВА ТКАНИ: Поверхностная плотность, г/м2 | ОСНОВНЫЕ СВОЙСТВА ТКАНИ: Толщина, мм | ОСНОВНЫЕ СВОЙСТВА ТКАНИ: Кол-во нитей основы/кол-во нитей утка на 1 cм | ОСНОВНЫЕ СВОЙСТВА ТКАНИ: Кол-во нитей основы/кол-во нитей утка на 1 cм.1 | СПРАВОЧНЫЕ СВОЙСТВА ТКАНИ: Ширина, мм | СПРАВОЧНЫЕ СВОЙСТВА ТКАНИ: Maксимальная температура применения, °С | СПРАВОЧНЫЕ СВОЙСТВА ТКАНИ: Предельная температура эксплуатации, °С | СПРАВОЧНЫЕ СВОЙСТВА ТКАНИ: Поверхностная плотность, г/м2 | СПРАВОЧНЫЕ СВОЙСТВА ТКАНИ: Потребление смолы, г/м2 | СПРАВОЧНЫЕ СВОЙСТВА ТКАНИ: Толщина ламината, мм | СПРАВОЧНЫЕ СВОЙСТВА ТКАНИ: Вес ламината, г/м2 | СПРАВОЧНЫЕ СВОЙСТВА ТКАНИ: ID | НИТЬ (ОСНОВА): Название нити основы | НИТЬ (ОСНОВА): Тип | НИТЬ (ОСНОВА): Тип.1 | ОСНОВНЫЕ СВОЙСТВА НИТИ (ОСНОВА): Разрывная нагрузка, Н (кгс) | ОСНОВНЫЕ СВОЙСТВА НИТИ (ОСНОВА): Прочность при растяжении волокна, МПа | ОСНОВНЫЕ СВОЙСТВА НИТИ (ОСНОВА): Модуль упругости волокна при растяжении, ГПа | ОСНОВНЫЕ СВОЙСТВА НИТИ (ОСНОВА): Относительное длинение при разрыве, % | ОСНОВНЫЕ СВОЙСТВА НИТИ (ОСНОВА): Количество филаментов, тыс.шт. | ОСНОВНЫЕ СВОЙСТВА НИТИ (ОСНОВА): Диаметр филаментов, мкм | ОСНОВНЫЕ СВОЙСТВА НИТИ (ОСНОВА): Плотность, текс | ОСНОВНЫЕ СВОЙСТВА НИТИ (ОСНОВА): Плотность, текс.1 | СПРАВОЧНЫЕ СВОЙСТВА НИТИ (ОСНОВА): Количество круток на 1 метр, шт | СПРАВОЧНЫЕ СВОЙСТВА НИТИ (ОСНОВА): Maксимальная температура применения /переработки, °С | СПРАВОЧНЫЕ СВОЙСТВА НИТИ (ОСНОВА): Предельная температура эксплуатации, °С | СПРАВОЧНЫЕ СВОЙСТВА НИТИ (ОСНОВА): Коэффициент теплопроводности, Вт/(м*К) | СПРАВОЧНЫЕ СВОЙСТВА НИТИ (ОСНОВА): Коэффициент теплопроводности, Вт/(м*К).1 | НИТЬ (УТКА): Название нити по утку | НИТЬ (УТКА): Тип | ОСНОВНЫЕ СВОЙСТВА НИТИ (УТКА): Разрывная нагрузка, Н | ОСНОВНЫЕ СВОЙСТВА НИТИ (УТКА): Прочность при растяжении волокна, МПа | ОСНОВНЫЕ СВОЙСТВА НИТИ (УТКА): Модуль упругости волокна при растяжении, ГПа | ОСНОВНЫЕ СВОЙСТВА НИТИ (УТКА): Удлинение на разрыв, % | ОСНОВНЫЕ СВОЙСТВА НИТИ (УТКА): Количество филаментов, тыс.шт. | ОСНОВНЫЕ СВОЙСТВА НИТИ (УТКА): Диаметр филаментов, мкм | ОСНОВНЫЕ СВОЙСТВА НИТИ (УТКА): Плотность, текс | ОСНОВНЫЕ СВОЙСТВА НИТИ (УТКА): Плотность, текс.1 | СПРАВОЧНЫЕ СВОЙСТВА НИТИ (УТКА): Количество круток на 1 метр, шт | СПРАВОЧНЫЕ СВОЙСТВА НИТИ (УТКА): Maксимальная температура применения /переработки, °С | СПРАВОЧНЫЕ СВОЙСТВА НИТИ (УТКА): Предельная температура эксплуатации, °С | СПРАВОЧНЫЕ СВОЙСТВА НИТИ (УТКА): Коэффициент теплопроводности, Вт/(м*К) | СПРАВОЧНЫЕ СВОЙСТВА НИТИ (УТКА): Коэффициент теплопроводности, Вт/(м*К).1 | СВЯЗУЮЩЕЕ: Тип | Название | Название | ОСНОВНЫЕ СВОЙСТВА СВЯЗУЮЩЕГО: Прочность на растяжение, МПа | ОСНОВНЫЕ СВОЙСТВА СВЯЗУЮЩЕГО: Прочность на сжатие, МПа | ОСНОВНЫЕ СВОЙСТВА СВЯЗУЮЩЕГО: Прочность на изгиб, МПа | ОСНОВНЫЕ СВОЙСТВА СВЯЗУЮЩЕГО: Модуль упругости при растяжении, ГПа | ОСНОВНЫЕ СВОЙСТВА СВЯЗУЮЩЕГО: Усадка при отверждении, % | ОСНОВНЫЕ СВОЙСТВА СВЯЗУЮЩЕГО: КЛТР, х10^-6, K^-1 | ОСНОВНЫЕ СВОЙСТВА СВЯЗУЮЩЕГО: Время гелеобразования при 25 градусах С, мин | ОСНОВНЫЕ СВОЙСТВА СВЯЗУЮЩЕГО: Время полимеризации, ч | ОСНОВНЫЕ СВОЙСТВА СВЯЗУЮЩЕГО: Плотность, кг/м3 | ОСНОВНЫЕ СВОЙСТВА СВЯЗУЮЩЕГО: Плотность, кг/м3.1 | СПРАВОЧНЫЕ СВОЙСТВА СВЯЗУЮЩЕГО: Коэффициент теплопроводности, Вт/(м*К) | СПРАВОЧНЫЕ СВОЙСТВА СВЯЗУЮЩЕГО: Вязкость при НУ, Па*с | СПРАВОЧНЫЕ СВОЙСТВА СВЯЗУЮЩЕГО: Температура размягчения, °С | СПРАВОЧНЫЕ СВОЙСТВА СВЯЗУЮЩЕГО: Температура деструкции, °С | СПРАВОЧНЫЕ СВОЙСТВА СВЯЗУЮЩЕГО: Температура стеклования, °С | СПРАВОЧНЫЕ СВОЙСТВА СВЯЗУЮЩЕГО: Температура начала отверждения, °С | СПРАВОЧНЫЕ СВОЙСТВА СВЯЗУЮЩЕГО: Температура максимальной скорости отверждения, °С | СПРАВОЧНЫЕ СВОЙСТВА СВЯЗУЮЩЕГО: Температура полимеризации, °С | СПРАВОЧНЫЕ СВОЙСТВА СВЯЗУЮЩЕГО: Ударная вязкость, кДж/м2 | СПРАВОЧНЫЕ СВОЙСТВА СВЯЗУЮЩЕГО: Водопоглощение, % | СПРАВОЧНЫЕ СВОЙСТВА СВЯЗУЮЩЕГО: Твердость по Бринеллю, кгс/мм2 | СПРАВОЧНЫЕ СВОЙСТВА СВЯЗУЮЩЕГО: Твердость по Бринеллю, кгс/мм2.1 | СМОЛА: Название | СМОЛА: Тип | СМОЛА: Комментарий | СМОЛА: Доля смолы | СМОЛА: Доля смолы.1 | ОСНОВНЫЕ СВОЙСТВА СМОЛЫ: Содержание эпоксидных групп, % | ОСНОВНЫЕ СВОЙСТВА СМОЛЫ: Плотность при НУ, г/см3 | ОСНОВНЫЕ СВОЙСТВА СМОЛЫ: Плотность при НУ, г/см3.1 | ОТВЕРДИТЕЛЬ: Название | ОТВЕРДИТЕЛЬ: Тип | ОТВЕРДИТЕЛЬ: Доля отвердителя | ОТВЕРДИТЕЛЬ: Комментарий | ОТВЕРДИТЕЛЬ: Комментарий.1 | ОТВЕРДИТЕЛЬ СПРАВОЧНЫЕ СВОЙСТВА: Вязкость при НУ, Па*с | ОТВЕРДИТЕЛЬ СПРАВОЧНЫЕ СВОЙСТВА: Вязкость при НУ, Па*с.1 | УСКОРИТЕЛЬ СПРАВОЧНЫЕ СВОЙСТВА: Название | УСКОРИТЕЛЬ СПРАВОЧНЫЕ СВОЙСТВА: Вязкость при НУ, Па*с | УСКОРИТЕЛЬ СПРАВОЧНЫЕ СВОЙСТВА: Плотность при НУ, г/см3 | УСКОРИТЕЛЬ СПРАВОЧНЫЕ СВОЙСТВА: Плотность при НУ, г/см3.1 | МОДИФИКАТОР: Название | МОДИФИКАТОР: Температура стеклования, °С | МОДИФИКАТОР: Температура стеклования, °С.1 | РАСТВОРИТЕЛЬ: Название | РАСТВОРИТЕЛЬ: Вязкость при НУ, Па*с
1 | Углепластик | CC245 | Саржа | 904 | 904 |  | 783 | 783 |  | 1034 | 1045 |  | 41 | 42 | [6 empty] | 4800 |  |  | 2 | 2.1 |  | 2 | 1520 |  |  |  | Горячее прессование | 40/60 |  | Ткань | 6 | Углеродная ткань 22502 2х2, HTA40 | Саржа |  | 3000 | 2700 | 214 | 200 | 35 | 35 | 1.8 | 1.8 | 240 | 0.28 | 6/6 |  | 1000 | 450 | 350 | 240 |  |  |  | 6 | HTA40 | Углеродная |  | 387 | 4100 | 240 | 1.7 | 3 | 7 | 200 |  |  | 450 | 350 |  | 6 | HTA40 | Углеродная | 387 | 4100 | 240 | 1.7 | 3 | 7 | 200 |  |  | 450 | 350 |  |  | Реактопласт | T107 (Эпоксидный препрег) |  | 91 | 185 | 94 | 4.3 | 6.5 | 45 |  |  | 1180 | [10 empty] | 3.77
2 | Стеклопластик | Т-СУ 8/3(ВМП)-78 | Сатин | 384 | 495 |  | 252 | 350 |  | 323 | 391 |  | 12 | 18 | [6 empty] | 5250 |  |  | 5.5 | 5.4 |  | 10 | 2060 |  |  |  | Намотка | 30/70 |  | Ткань | 10 | Т-СУ 8/3(ВМП)-78 | Сатин |  | 2156 | 2842 | 319 | 421 | 10 | 15 | 5.5 | 5.2 | 320 | 0.27 | 24/32 |  | 920 | 850 | 650 | 320 |  |  |  | 11 | Стекло (ВМПС8 28х2) | Стеклянное |  | 29.4 | 4200 | 95 | 5 | 1 | 8 | 56 |  |  | 850 | 650 |  | 11 | Стекло (ВМПС8 28х2) | Стеклянное | 29.4 | 4200 | 95 | 5 | 1 | 8 | 56 |  |  | 850 | 650 |  |  | Реактопласт | ЭТФ (100) + ДЭГ-1 (12) + изо-ИМТГФА |  | 35 | 154 | 43 | 4.1 | 1.7 | 51 |  |  | 1175 | [5 empty] | 0 | [7 empty] | ЭТФ (100) + ДЭГ-1 (12) | Эпоксидная | Вязкая | 100 |  | 27.2 | 1.184 |  | изо-ИМТГФА | Ангидридный | 86 |  |  | 0.03
3 | Углепластик | CC245 | Саржа | 821 | 834 |  | 534 | 538 |  | 981 | 974 |  | 41 | 40 | [6 empty] | 4800 |  |  | 2.1 | 2.2 |  | 2.2 | 1410 |  |  |  | Вакуумная инфузия | 55/45 |  | Ткань | 6 | Углеродная ткань 22502 2х2, HTA40 | Саржа |  | 3000 | 2700 | 214 | 200 | 35 | 35 | 1.8 | 1.8 | 240 | 0.28 | 6/6 |  | 1000 | 450 | 350 | 240 |  |  |  | 6 | HTA40 | Углеродная |  | 387 | 4100 | 240 | 1.7 | 3 | 7 | 200 |  |  | 450 | 350 |  | 6 | HTA40 | Углеродная | 387 | 4100 | 240 | 1.7 | 3 | 7 | 200 |  |  | 450 | 350 |  |  | Реактопласт | ФНИ350/375С(град.) |  | 34.2 | 132 | 52 | 5.1 | 4.6 | 26 |  |  | 1327 | [5 empty] | 450
4 | Углепластик | СС206 | Саржа | 700 | 630 |  | 620 | 590 |  | 1050 | 1080 |  | 43 | 43 | [6 empty] | 4950 |  |  | 2.1 | 2.1 |  | 2.2 | 1485 |  |  |  | Вакуумная инфузия | 55/45 |  | Ткань | 4 | СС206 | Саржа |  | 3000 | 2700 | 230 | 210 | 35 | 35 | 1.8 | 1.8 | 200 | 0.25 | 5/5 |  | 1000 | 650 | 350 | 200 |  |  |  | 3 | Углерод (Toray 3K 200 tex) | Углеродная |  | 387 | 3350 | 230 | 1.5 | 3 | 7 | 200 |  |  | 650 | 350 |  | 3 | Углерод (Toray 3K 200 tex) | Углеродная | 387 | 3350 | 230 | 1.5 | 3 | 7 | 200 |  |  | 650 | 350 |  |  | Реактопласт | Araldyte LY 8615 + Aradur |  | 43 | 147 | 52 | 3.5 | 1.5 | 50 | 80 | 120 | 1180 |  |  | 0.4 |  | 240 | 210 | 80 | 80 | 80 |  | 0.5 |  |  | Araldyte LY 8615 | Эпоксидная | Жидкая | 100 |  |  | 1.22 |  | Aradur | Ангидридный | 30 | Прозрачная жидкость |  | 0.095 | [8 empty] | Этиловый спирт + Ацетон (1:1)
5 | Базальтопластик | ТБК-100 | Полотняное | 425 | 431 |  | 231 | 215 |  | 450 | 453 |  | 21 | 21 | [6 empty] | 3428 |  |  | 4.5 | 4.5 |  | 8 | 1910 |  |  |  | Вакуумная инфузия | 55/45 |  | Ткань | 1 | ТБК-100 | Полотняное |  | 784 | 784 | 82 | 82 | 18 | 18 | 3.7 | 3.7 | 190 | 0.19 | 10/9 |  | 1000 | 1000 | 650 | 190 |  |  |  | 1 | Базальт (Kamenny Vek KV42) | Базальтовая |  | 90 | 3000 | 86 | 3.5 | 3 | 13 | 136 |  |  | 1000 | 650 |  | 1 | Базальт (Kamenny Vek KV42) | Базальтовая | 90 | 3000 | 86 | 3.5 | 3 | 13 | 136 |  |  | 1000 | 650 |  |  | Реактопласт | Araldite LY 556 + изо-ИМТГФА |  | 65 | 162 | 71 | 3.9 | 1.7 | 55 | 5 (при 110 грудусах С) | 4 (при 110 грудусах С) | 1190 |  |  | 0.075 |  | 220 | 140 | 120 | 140 | 140 |  | 0.175 |  |  | Araldite LY 556 | Эпоксидная | Жидкая | 100 |  | 5.375 | 1.225 |  | изо-ИМТГФА | Ангидридный | 90 | Прозрачная жидкость от светло-желтого до светло-коричневого цвета |  | 0.03 | [5 empty] | СО-3 |  |  | ДЭГ-1 | 0.07
6 | Арамидопластик | Т-42/1-76 | Сатин | 840 | 203 |  | 611 | 135 |  | 421 | 167 |  | 28 | 11 | [6 empty] | 3250 |  |  | 3 | 4.2 |  | 1.4 | 1350 |  |  |  | Горячее прессование | 40/60 |  | Ткань | 19 | Т-42/1-76 | Сатин |  | 2943 | 785 | 420 | 112 | 23 | 10 | 2.6 | 5.1 | 190 | 0.28 |  |  | 920 | 300 | 250 | 190 |  |  |  | 13 | Арамид (СВМ14,3х1) | Арамидное |  | 25.8 |  | 103 | 2.6 | 0.1 | 7 | 14.3 |  | 110 | 300 | 250 |  | 19 | Стекло (ВМ-1) | Стеклянное |  | 4200 | 95 | 4.8 | [5 empty] | 300 | 250 |  |  | Реактопласт | 5-211-БН |  | 60 | 136 | 71 | 3.3 | 4.5 | 52 |  |  | 1181 | [6 empty] | 120 | 120 | 120 |  |  |  |  | 5-211-БН | Эпоксиды | Вязкая | 100 |  | 16 |  |  | СФ-341А | Фенолформальдегидный | 70
7 | Базальтопластик | ТБК-100 | Полотняное | 465 | 460 |  | 263 | 245 |  | 480 | 473 |  | 24 | 24 | [6 empty] | 3700 |  |  | 4.5 | 4.5 |  | 8 | 2100 |  |  |  | Горячее прессование | 40/60 |  | Ткань | 1 | ТБК-100 | Полотняное |  | 784 | 784 | 85 | 82 | 18 | 18 | 3.7 | 3.7 | 190 | 0.19 | 10/9 |  | 1000 | 1000 | 650 | 190 |  |  |  | 1 | Базальт (Kamenny Vek KV42) | Базальтовая |  | 90 | 3000 | 86 | 3.5 | 3 | 13 | 136 |  |  | 1000 | 650 |  | 1 | Базальт (Kamenny Vek KV42) | Базальтовая | 90 | 3000 | 86 | 3.5 | 3 | 13 | 136 |  |  | 1000 | 650 |  |  | Реактопласт | Araldite LY 556 + изо-ИМТГФА |  | 65 | 162 | 71 | 3.9 | 1.7 | 55 | 5 (при 110 грудусах С) | 4 (при 110 грудусах С) | 1190 |  |  | 0.075 |  | 220 | 140 | 120 | 140 | 140 |  | 0.175 |  |  | Araldite LY 556 | Эпоксидная | Жидкая | 100 |  | 5.375 | 1.225 |  | изо-ИМТГФА | Ангидридный | 90 | Прозрачная жидкость от светло-желтого до светло-коричневого цвета |  | 0.03 |  | Trigonox+NL-51P | 0.007 | 0.963 |  | ПСК-1 | 180 |  | ДЭГ-1 | 0.07
8 | Углепластик | CC245 | Саржа | 787 | 781 |  | 564 | 562 |  | 895 | 891 |  | 40 | 41 | [6 empty] | 4300 |  |  | 2.1 | 2.1 |  | 2.2 | 1420 |  |  |  | Вакуумная инфузия | 55/45 |  | Ткань | 6 | Углеродная ткань 22502 2х2, HTA40 | Саржа |  | 3000 | 2700 | 214 | 200 | 35 | 35 | 1.8 | 1.8 | 240 | 0.28 | 6/6 |  | 1000 | 450 | 350 | 240 |  |  |  | 6 | HTA40 | Углеродная |  | 387 | 4100 | 240 | 1.7 | 3 | 7 | 200 |  |  | 450 | 350 |  | 6 | HTA40 | Углеродная | 387 | 4100 | 240 | 1.7 | 3 | 7 | 200 |  |  | 450 | 350 |  |  | Реактопласт | TK123 |  | 42 | 132 | 84 | 3.56 | 1.5 | 50 |  |  | 1137 | [5 empty] | 101
9 | Стеклопластик | Т-СУ 8/3(ВМП)-78 | Сатин | 384 | 495 |  | 252 | 350 |  | 323 | 391 |  | 12 | 18 | [6 empty] | 5250 |  |  | 5.5 | 5.4 |  | 10 | 2060 |  |  |  | Намотка | 30/70 |  | Ткань | 10 | Т-СУ 8/3(ВМП)-78 | Сатин |  | 2156 | 2842 | 319 | 421 | 10 | 15 | 5.5 | 5.2 | 320 | 0.27 | 24/32 |  | 920 | 850 | 650 | 320 |  |  |  | 11 | Стекло (ВМПС8 28х2) | Стеклянное |  | 29.4 | 4200 | 95 | 5 | 1 | 8 | 56 |  |  | 850 | 650 |  | 11 | Стекло (ВМПС8 28х2) | Стеклянное | 29.4 | 4200 | 95 | 5 | 1 | 8 | 56 |  |  | 850 | 650 |  |  | Реактопласт | ЭТФ (100) + ДЭГ-1 (12) + изо-ИМТГФА |  | 35 | 154 | 43 | 4.1 | 1.7 | 51 |  |  | 1175 | [5 empty] | 0 | [7 empty] | ЭТФ (100) + ДЭГ-1 (12) | Эпоксидная | Вязкая | 100 |  | 27.2 | 1.184 |  | изо-ИМТГФА | Ангидридный | 86 |  |  | 0.03
10 | Углепластик | CC245 | Саржа | 904 | 904 |  | 783 | 783 |  | 1034 | 1045 |  | 41 | 42 | [6 empty] | 4800 |  |  | 2 | 2.1 |  | 2 | 1520 |  |  |  | Горячее прессование | 40/60 |  | Ткань | 6 | Углеродная ткань 22502 2х2, HTA40 | Саржа |  | 3000 | 2700 | 214 | 200 | 35 | 35 | 1.8 | 1.8 | 240 | 0.28 | 6/6 |  | 1000 | 450 | 350 | 240 |  |  |  | 6 | HTA40 | Углеродная |  | 387 | 4100 | 240 | 1.7 | 3 | 7 | 200 |  |  | 450 | 350 |  | 6 | HTA40 | Углеродная | 387 | 4100 | 240 | 1.7 | 3 | 7 | 200 |  |  | 450 | 350 |  |  | Реактопласт | T107 (Эпоксидный препрег) |  | 91 | 185 | 94 | 4.3 | 6.5 | 45 |  |  | 1180 | [10 empty] | 3.77
11 | Углепластик | CC245 | Саржа | 814 | 814 |  | 502 | 514 |  | 934 | 932 |  | 40 | 42 | [6 empty] | 4340 |  |  | 2.1 | 2.1 |  | 2.2 | 1415 |  |  |  | Вакуумная инфузия | 55/45 |  | Ткань | 6 | Углеродная ткань 22502 2х2, HTA40 | Саржа |  | 3000 | 2700 | 214 | 200 | 35 | 35 | 1.8 | 1.8 | 240 | 0.28 | 6/6 |  | 1000 | 450 | 350 | 240 |  |  |  | 6 | HTA40 | Углеродная |  | 387 | 4100 | 240 | 1.7 | 3 | 7 | 200 |  |  | 450 | 350 |  | 6 | HTA40 | Углеродная | 387 | 4100 | 240 | 1.7 | 3 | 7 | 200 |  |  | 450 | 350 |  |  | Реактопласт | ТО200 |  | 53 | 131 | 76 | 3.26 | 5.2 | 50 |  |  | 1147 | [5 empty] | 211
12 | Углепластик | CC245 | Саржа | 814 | 814 |  | 502 | 514 |  | 934 | 932 |  | 40 | 42 | [6 empty] | 4340 |  |  | 2.1 | 2.1 |  | 2.2 | 1415 |  |  |  | Вакуумная инфузия | 55/45 |  | Ткань | 6 | Углеродная ткань 22502 2х2, HTA40 | Саржа |  | 3000 | 2700 | 214 | 200 | 35 | 35 | 1.8 | 1.8 | 240 | 0.28 | 6/6 |  | 1000 | 450 | 350 | 240 |  |  |  | 6 | HTA40 | Углеродная |  | 387 | 4100 | 240 | 1.7 | 3 | 7 | 200 |  |  | 450 | 350 |  | 6 | HTA40 | Углеродная | 387 | 4100 | 240 | 1.7 | 3 | 7 | 200 |  |  | 450 | 350 |  |  | Реактопласт | ТО200 |  | 53 | 131 | 76 | 3.26 | 5.2 | 50 |  |  | 1147 | [5 empty] | 211
13 | Стеклопластик | Т-СУ 8/3(ВМП)-78 | Сатин | 390 | 470 |  | 220 | 304 |  | 315 | 395 |  | 14 | 18 | [6 empty] | 5270 |  |  | 5.5 | 5.5 |  | 10 | 2050 |  |  |  | Намотка | 30/70 |  | Ткань | 10 | Т-СУ 8/3(ВМП)-78 | Сатин |  | 2156 | 2842 | 319 | 421 | 10 | 15 | 5.5 | 5.2 | 320 | 0.27 | 24/32 |  | 920 | 850 | 650 | 320 |  |  |  | 11 | Стекло (ВМПС8 28х2) | Стеклянное |  | 29.4 | 4200 | 95 | 5 | 1 | 8 | 56 |  |  | 850 | 650 |  | 11 | Стекло (ВМПС8 28х2) | Стеклянное | 29.4 | 4200 | 95 | 5 | 1 | 8 | 56 |  |  | 850 | 650 |  |  | Реактопласт | ЭП-5122 |  | 54 | 147 | 62 | 4.1 | 1.5 | 46 |  |  | 1180 | [5 empty] | 182 | [7 empty] | ЭП-5122 | Фенолформальдегидная |  | 60
14 | Стеклопластик | Т-13 | Полотняное | 482 | 247 |  | 243 | 132 |  | 450 | 215 |  | 25 | 11 | [6 empty] | 5800 |  |  | 5.4 | 5.4 |  | 9 | 2080 |  |  |  | Намотка | 30/70 |  | Ткань | 5 | Т-13 | Полотняное |  | 2164 | 1176 | 261 | 174 | 14 | 10 | 5.2 | 5.4 | 285 | 0.27 | 16/10 |  | 920 | 650 | 550 | 285 |  |  |  | 4 | Стекло (EC7 54x2) | Стеклянная |  | 50.76 | 2741 | 81 | 5.1 | 1.6 | 7 | 108 |  |  | 650 | 550 |  | 4 | Стекло (EC7 54x2) | Стеклянная | 50.76 | 2741 | 81 | 5.1 | 1.6 | 7 | 108 |  |  | 650 | 550 |  |  | Реактопласт | ЭТФ (100) + ДЭГ-1 (12) + СФ-340А |  | 52 | 173 | 72 | 4.1 | 1.5 | 50 |  |  | 1184 | [5 empty] | 230 | [7 empty] | ЭТФ (100) + ДЭГ-1 (12) | Эпоксидная | Вязкая | 100 |  | 27.2 | 1.184 |  | СФ-340А | Фенолформальдегидный | 35
15 | Арамидопластик | Т-43-76(А) | Сатин | 446 | 645 |  | 121 | 214 |  | 274 | 406 |  | 26 | 21 | [6 empty] | 3580 |  |  | 3.1 | 3.1 |  | 1.4 | 1310 |  |  |  | Намотка | 30/70 |  | Ткань | 12 | Т-43-76(А) | Сатин |  | 2820 | 3370 | 364 | 435 | 25 | 16 | 2.6 | 4.5 | 252 | 0.31 | 20/22 |  | 920 | 300 | 250 | 252 |  |  |  | 13 | Арамид (СВМ14,3х1) | Арамидное |  | 25.8 | 4500 | 103 | 2.6 | 0.1 | 14 | 14.3 |  | 110 | 300 | 250 |  | 11 | Стекло (ВМПС8 28х2) | Стеклянное | 29.4 | 4200 | 95 | 5 | 1 | 8 | 56 |  | 50 | 300 | 250 |  |  | Реактопласт | ЭХД (100) + ДЭГ-1 (9,5) + изо-ИМТГФА |  | 35 | 154 | 43 | 4.1 | 1.7 | 51 |  |  | 1175 | [5 empty] | 170 | [7 empty] | ЭХД (100) + ДЭГ-1 (9,5) | Эпоксидная | Вязкая | 100 |  | 26 | 1.18 |  | изо-ИМТГФА | Ангидридный | 86 |  |  | 0.03
16 | Углепластик | Лента из волокна IMS65 | Однонаправленная | 2815 | 56 |  | 910 | 45 |  | 1258 | 51 |  | 154 | 6.5 | [6 empty] | 5910 |  |  | 2 | 2.1 |  | 2 | 1415 |  |  |  | Автоклавирование | 45/55 |  | Ткань | 18 | Лента из волокна IMS65 | Однонаправленная |  | 12800 | 1 | 940 | 0.1 | 138 | 0.1 | 2.1 | 1.8 | 230 | 0.27 |  |  |  | 450 | 350 | 230 |  |  |  | 18 | IMS65 | Углеродное |  |  | 6000 | 290 | 2.1 | 24 | 7 | 830 |  |  | 450 | 350 | [13 empty] | 450 | 350 |  |  | Реактопласт | B180 |  | 80 | 145 | 93 | 4.4 | 5.4 | 36 |  |  | 1225 | [10 empty] | 3.77 |  |  | B180
17 | Стеклопластик | Т-13 | Полотняное | 482 | 247 |  | 243 | 132 |  | 450 | 215 |  | 25 | 11 | [6 empty] | 5800 |  |  | 5.4 | 5.4 |  | 9 | 2080 |  |  |  | Намотка | 30/70 |  | Ткань | 5 | Т-13 | Полотняное |  | 2164 | 1176 | 261 | 174 | 14 | 10 | 5.2 | 5.4 | 285 | 0.27 | 16/10 |  | 920 | 650 | 550 | 285 |  |  |  | 4 | Стекло (EC7 54x2) | Стеклянная |  | 50.76 | 2741 | 81 | 5.1 | 1.6 | 7 | 108 |  |  | 650 | 550 |  | 4 | Стекло (EC7 54x2) | Стеклянная | 50.76 | 2741 | 81 | 5.1 | 1.6 | 7 | 108 |  |  | 650 | 550 |  |  | Реактопласт | ЭТФ (100) + ДЭГ-1 (12) + СФ-340А |  | 52 | 173 | 72 | 4.1 | 1.5 | 50 |  |  | 1184 | [5 empty] | 230 | [7 empty] | ЭТФ (100) + ДЭГ-1 (12) | Эпоксидная | Вязкая | 100 |  | 27.2 | 1.184 |  | СФ-340А | Фенолформальдегидный | 35
18 | Стеклопластик | Т-13 | Полотняное | 482 | 247 |  | 243 | 132 |  | 450 | 215 |  | 25 | 11 | [6 empty] | 5800 |  |  | 5.4 | 5.4 |  | 9 | 2080 |  |  |  | Намотка | 30/70 |  | Ткань | 5 | Т-13 | Полотняное |  | 2164 | 1176 | 261 | 174 | 14 | 10 | 5.2 | 5.4 | 285 | 0.27 | 16/10 |  | 920 | 650 | 550 | 285 |  |  |  | 4 | Стекло (EC7 54x2) | Стеклянная |  | 50.76 | 2741 | 81 | 5.1 | 1.6 | 7 | 108 |  |  | 650 | 550 |  | 4 | Стекло (EC7 54x2) | Стеклянная | 50.76 | 2741 | 81 | 5.1 | 1.6 | 7 | 108 |  |  | 650 | 550 |  |  | Реактопласт | ЭТФ (100) + ДЭГ-1 (12) + СФ-340А |  | 52 | 173 | 72 | 4.1 | 1.5 | 50 |  |  | 1184 | [5 empty] | 230 | [7 empty] | ЭТФ (100) + ДЭГ-1 (12) | Эпоксидная | Вязкая | 100 |  | 27.2 | 1.184 |  | СФ-340А | Фенолформальдегидный | 35
19 | Базальтопластик | ТБК-100 | Полотняное | 465 | 460 |  | 263 | 245 |  | 480 | 473 |  | 24 | 24 | [6 empty] | 3700 |  |  | 4.5 | 4.5 |  | 8 | 2100 |  |  |  | Горячее прессование | 40/60 |  | Ткань | 1 | ТБК-100 | Полотняное |  | 784 | 784 | 85 | 82 | 18 | 18 | 3.7 | 3.7 | 190 | 0.19 | 10/9 |  | 1000 | 1000 | 650 | 190 |  |  |  | 1 | Базальт (Kamenny Vek KV42) | Базальтовая |  | 90 | 3000 | 86 | 3.5 | 3 | 13 | 136 |  |  | 1000 | 650 |  | 1 | Базальт (Kamenny Vek KV42) | Базальтовая | 90 | 3000 | 86 | 3.5 | 3 | 13 | 136 |  |  | 1000 | 650 |  |  | Реактопласт | Araldite LY 556 + изо-ИМТГФА |  | 65 | 162 | 71 | 3.9 | 1.7 | 55 | 5 (при 110 грудусах С) | 4 (при 110 грудусах С) | 1190 |  |  | 0.075 |  | 220 | 140 | 120 | 140 | 140 |  | 0.175 |  |  | Araldite LY 556 | Эпоксидная | Жидкая | 100 |  | 5.375 | 1.225 |  | изо-ИМТГФА | Ангидридный | 90 | Прозрачная жидкость от светло-желтого до светло-коричневого цвета |  | 0.03 |  | Trigonox+NL-51P | 0.007 | 0.963 |  | ПСК-1 | 180 |  | ДЭГ-1 | 0.07
20 | Базальтопластик | ТБК-100 | Полотняное | 425 | 431 |  | 231 | 215 |  | 450 | 453 |  | 21 | 21 | [6 empty] | 3428 |  |  | 4.5 | 4.5 |  | 8 | 1910 |  |  |  | Вакуумная инфузия | 55/45 |  | Ткань | 1 | ТБК-100 | Полотняное |  | 784 | 784 | 82 | 82 | 18 | 18 | 3.7 | 3.7 | 190 | 0.19 | 10/9 |  | 1000 | 1000 | 650 | 190 |  |  |  | 1 | Базальт (Kamenny Vek KV42) | Базальтовая |  | 90 | 3000 | 86 | 3.5 | 3 | 13 | 136 |  |  | 1000 | 650 |  | 1 | Базальт (Kamenny Vek KV42) | Базальтовая | 90 | 3000 | 86 | 3.5 | 3 | 13 | 136 |  |  | 1000 | 650 |  |  | Реактопласт | Araldite LY 556 + изо-ИМТГФА |  | 65 | 162 | 71 | 3.9 | 1.7 | 55 | 5 (при 110 грудусах С) | 4 (при 110 грудусах С) | 1190 |  |  | 0.075 |  | 220 | 140 | 120 | 140 | 140 |  | 0.175 |  |  | Araldite LY 556 | Эпоксидная | Жидкая | 100 |  | 5.375 | 1.225 |  | изо-ИМТГФА | Ангидридный | 90 | Прозрачная жидкость от светло-желтого до светло-коричневого цвета |  | 0.03 | [5 empty] | СО-3 |  |  | ДЭГ-1 | 0.07
21 | Углепластик | CC245 | Саржа | 853 | 853 |  | 523 | 528 |  | 953 | 953 |  | 40 | 41 | [6 empty] | 4700 |  |  | 2.1 | 2.1 |  | 2.2 | 1410 |  |  |  | Вакуумная инфузия | 55/45 |  | Ткань | 6 | Углеродная ткань 22502 2х2, HTA40 | Саржа |  | 3000 | 2700 | 214 | 200 | 35 | 35 | 1.8 | 1.8 | 240 | 0.28 | 6/6 |  | 1000 | 450 | 350 | 240 |  |  |  | 6 | HTA40 | Углеродная |  | 387 | 4100 | 240 | 1.7 | 3 | 7 | 200 |  |  | 450 | 350 |  | 6 | HTA40 | Углеродная | 387 | 4100 | 240 | 1.7 | 3 | 7 | 200 |  |  | 450 | 350 |  |  | Реактопласт | ФНИ350/330С(град.) |  | 43.3 | 145 | 54 | 4.8 | 4.6 | 26 |  |  | 1324 | [5 empty] | 343 |  |  |  |  | 4.57
22 | Углепластик | CC245 | Саржа | 821 | 834 |  | 534 | 538 |  | 981 | 974 |  | 41 | 40 | [6 empty] | 4800 |  |  | 2.1 | 2.2 |  | 2.2 | 1410 |  |  |  | Вакуумная инфузия | 55/45 |  | Ткань | 6 | Углеродная ткань 22502 2х2, HTA40 | Саржа |  | 3000 | 2700 | 214 | 200 | 35 | 35 | 1.8 | 1.8 | 240 | 0.28 | 6/6 |  | 1000 | 450 | 350 | 240 |  |  |  | 6 | HTA40 | Углеродная |  | 387 | 4100 | 240 | 1.7 | 3 | 7 | 200 |  |  | 450 | 350 |  | 6 | HTA40 | Углеродная | 387 | 4100 | 240 | 1.7 | 3 | 7 | 200 |  |  | 450 | 350 |  |  | Реактопласт | ФНИ350/375С(град.) |  | 34.2 | 132 | 52 | 5.1 | 4.6 | 26 |  |  | 1327 | [5 empty] | 450
23 | Арамидопластик | Т-43-76(А) | Сатин | 602 | 655 |  | 249 | 286 |  | 374 | 415 |  | 29 | 18 | [6 empty] | 3420 |  |  | 3.1 | 5.2 |  | 1.4 | 1240 |  |  |  | Горячее прессование | 40/60 |  | Ткань | 12 | Т-43-76(А) | Сатин |  | 2820 | 3370 | 364 | 435 | 23 | 16 | 3 | 4.5 | 252 | 0.31 | 20/22 |  | 920 | 300 | 250 | 252 |  |  |  | 13 | Арамид (СВМ14,3х1) | Арамидное |  | 25.8 | 4500 | 103 | 2.6 | 0.1 | 14 | 14.3 |  | 110 | 300 | 250 |  | 11 | Стекло (ВМПС8 28х2) | Стеклянное | 29.4 | 4200 | 95 | 5 | 1 | 8 | 56 |  | 50 | 300 | 250 |  |  | Реактопласт | ЭХД (100) + ДЭГ-1 (9,5) + изо-ИМТГФА |  | 35 | 154 | 43 | 4.1 | 1.7 | 51 |  |  | 1175 | [5 empty] | 170 | [7 empty] | ЭХД (100) + ДЭГ-1 (9,5) | Эпоксидная | Вязкая | 100 |  | 26 | 1.18 |  | изо-ИМТГФА | Ангидридный | 86 |  |  | 0.03
24 | Арамидопластик | Т-42/1-76 | Сатин | 840 | 203 |  | 611 | 135 |  | 421 | 167 |  | 28 | 11 | [6 empty] | 3250 |  |  | 3 | 4.2 |  | 1.4 | 1350 |  |  |  | Горячее прессование | 40/60 |  | Ткань | 19 | Т-42/1-76 | Сатин |  | 2943 | 785 | 420 | 112 | 23 | 10 | 2.6 | 5.1 | 190 | 0.28 |  |  | 920 | 300 | 250 | 190 |  |  |  | 13 | Арамид (СВМ14,3х1) | Арамидное |  | 25.8 |  | 103 | 2.6 | 0.1 | 7 | 14.3 |  | 110 | 300 | 250 |  | 19 | Стекло (ВМ-1) | Стеклянное |  | 4200 | 95 | 4.8 | [5 empty] | 300 | 250 |  |  | Реактопласт | 5-211-БН |  | 60 | 136 | 71 | 3.3 | 4.5 | 52 |  |  | 1181 | [6 empty] | 120 | 120 | 120 |  |  |  |  | 5-211-БН | Эпоксиды | Вязкая | 100 |  | 16 |  |  | СФ-341А | Фенолформальдегидный | 70
25 | Стеклопластик | Т-10 (92) | Сатин | 550 | 280 |  | 314 | 156 |  | 492 | 245 |  | 26 | 14 | [6 empty] | 5450 |  |  | 5.3 | 5.2 |  | 9 | 2060 |  |  |  | Намотка | 30/70 |  | Ткань | 2 | Т-10 (92) | Сатин |  | 2450 | 1323 | 218 | 120 | 15 | 10 | 5.5 | 5.5 | 290 | 0.23 | 36/20 |  | 920 | 650 | 550 | 290 | 250 | 0.4 | 539.5 | 5 | Стекло (Jushi EDR 17-1200-386T) | Стеклянная |  | 29.4 | 4200 | 95 | 5 | 1 | 8 | 56 |  |  | 650 | 550 |  | 5 | Стекло (Jushi EDR 17-1200-386T) | Стеклянная | 29.4 | 4200 | 95 | 5 | 1 | 8 | 56 |  |  | 650 | 550 |  |  | Реактопласт | ЭТФ (100) + ДЭГ-1 (12) + СФ-340А |  | 52 | 173 | 72 | 4.1 | 1.5 | 50 |  |  | 1184 | [5 empty] | 230 | [7 empty] | ЭТФ (100) + ДЭГ-1 (12) | Эпоксидная | Вязкая | 100 |  | 27.2 | 1.184 |  | СФ-340А | Фенолформальдегидный | 35
26 | Базальтопластик | ТБК-100 | Полотняное | 445 | 447 |  | 215 | 210 |  | 471 | 447 |  | 24 | 23 | [6 empty] | 3440 |  |  | 4.6 | 4.7 |  | 8 | 1950 |  |  |  | RTM/Lite RTM | 50/50 |  | Ткань | 1 | ТБК-100 | Полотняное |  | 784 | 784 | 82 | 82 | 18 | 18 | 3.7 | 3.7 | 190 | 0.19 | 10/9 |  | 1000 | 1000 | 650 | 190 |  |  |  | 1 | Базальт (Kamenny Vek KV42) | Базальтовая |  | 90 | 3000 | 86 | 3.5 | 3 | 13 | 136 |  |  | 1000 | 650 |  | 1 | Базальт (Kamenny Vek KV42) | Базальтовая | 90 | 3000 | 86 | 3.5 | 3 | 13 | 136 |  |  | 1000 | 650 |  |  | Реактопласт | Araldite LY 556 + изо-ИМТГФА |  | 65 | 162 | 71 | 3.9 | 1.7 | 55 | 5 (при 110 грудусах С) | 4 (при 110 грудусах С) | 1190 |  |  | 0.075 |  | 220 | 140 | 120 | 140 | 140 |  | 0.175 |  |  | Araldite LY 556 | Эпоксидная | Жидкая | 100 |  | 5.375 | 1.225 |  | изо-ИМТГФА | Ангидридный | 90 | Прозрачная жидкость от светло-желтого до светло-коричневого цвета |  | 0.03 |  | 2-метилимидазол |  | 0.5 |  | Ultem-1010 | 215 |  | Этиловый спирт + Ацетон (1:1)
27 | Базальтопластик | ТБК-100 | Полотняное | 415 | 420 |  | 194 | 196 |  | 415 | 420 |  | 21 | 20 | [6 empty] | 3810 |  |  | 4.7 | 4.7 |  | 8 | 1880 |  |  |  | Вакуумная инфузия | 55/45 |  | Ткань | 1 | ТБК-100 | Полотняное |  | 784 | 784 | 82 | 82 | 18 | 18 | 3.7 | 3.7 | 190 | 0.19 | 10/9 |  | 1000 | 1000 | 650 | 190 |  |  |  | 1 | Базальт (Kamenny Vek KV42) | Базальтовая |  | 90 | 3000 | 86 | 3.5 | 3 | 13 | 136 |  |  | 1000 | 650 |  | 1 | Базальт (Kamenny Vek KV42) | Базальтовая | 90 | 3000 | 86 | 3.5 | 3 | 13 | 136 |  |  | 1000 | 650 |  |  | Реактопласт | ENYDYNE I 69475 A + Бутанокс |  | 45 | 143 | 50 | 4.3 | 4 | 52 | 26 | 18 | 1180 |  |  | 0.215 |  | 210 | 170 | 23 | 60 | 60 |  |  |  |  | ENYDYNE I 69475 A | Полиэфирная | Низковязкая | 100 |  |  | 1.166 |  | Бутанокс | Пеоксидный | 2 | Прозрачная бесцветная жидкость |  | 0.024 | [8 empty] | Лапроксид-БФ (бутилфенилглицидиловый эфир) | 0.025
28 | Базальтопластик | ТБК-100 | Полотняное | 445 | 447 |  | 215 | 210 |  | 471 | 447 |  | 24 | 23 | [6 empty] | 3440 |  |  | 4.6 | 4.7 |  | 8 | 1950 |  |  |  | RTM/Lite RTM | 50/50 |  | Ткань | 1 | ТБК-100 | Полотняное |  | 784 | 784 | 82 | 82 | 18 | 18 | 3.7 | 3.7 | 190 | 0.19 | 10/9 |  | 1000 | 1000 | 650 | 190 |  |  |  | 1 | Базальт (Kamenny Vek KV42) | Базальтовая |  | 90 | 3000 | 86 | 3.5 | 3 | 13 | 136 |  |  | 1000 | 650 |  | 1 | Базальт (Kamenny Vek KV42) | Базальтовая | 90 | 3000 | 86 | 3.5 | 3 | 13 | 136 |  |  | 1000 | 650 |  |  | Реактопласт | Araldite LY 556 + изо-ИМТГФА |  | 65 | 162 | 71 | 3.9 | 1.7 | 55 | 5 (при 110 грудусах С) | 4 (при 110 грудусах С) | 1190 |  |  | 0.075 |  | 220 | 140 | 120 | 140 | 140 |  | 0.175 |  |  | Araldite LY 556 | Эпоксидная | Жидкая | 100 |  | 5.375 | 1.225 |  | изо-ИМТГФА | Ангидридный | 90 | Прозрачная жидкость от светло-желтого до светло-коричневого цвета |  | 0.03 |  | 2-метилимидазол |  | 0.5 |  | Ultem-1010 | 215 |  | Этиловый спирт + Ацетон (1:1)
29 | Углепластик | CC245 | Саржа | 814 | 814 |  | 502 | 514 |  | 934 | 932 |  | 40 | 42 | [6 empty] | 4340 |  |  | 2.1 | 2.1 |  | 2.2 | 1415 |  |  |  | Вакуумная инфузия | 55/45 |  | Ткань | 6 | Углеродная ткань 22502 2х2, HTA40 | Саржа |  | 3000 | 2700 | 214 | 200 | 35 | 35 | 1.8 | 1.8 | 240 | 0.28 | 6/6 |  | 1000 | 450 | 350 | 240 |  |  |  | 6 | HTA40 | Углеродная |  | 387 | 4100 | 240 | 1.7 | 3 | 7 | 200 |  |  | 450 | 350 |  | 6 | HTA40 | Углеродная | 387 | 4100 | 240 | 1.7 | 3 | 7 | 200 |  |  | 450 | 350 |  |  | Реактопласт | ТО200 |  | 53 | 131 | 76 | 3.26 | 5.2 | 50 |  |  | 1147 | [5 empty] | 211
30 | Углепластик | Лента из волокна IMS65 | Однонаправленная | 2815 | 56 |  | 910 | 45 |  | 1258 | 51 |  | 154 | 6.5 | [6 empty] | 5910 |  |  | 2 | 2.1 |  | 2 | 1415 |  |  |  | Автоклавирование | 45/55 |  | Ткань | 18 | Лента из волокна IMS65 | Однонаправленная |  | 12800 | 1 | 940 | 0.1 | 138 | 0.1 | 2.1 | 1.8 | 230 | 0.27 |  |  |  | 450 | 350 | 230 |  |  |  | 18 | IMS65 | Углеродное |  |  | 6000 | 290 | 2.1 | 24 | 7 | 830 |  |  | 450 | 350 | [13 empty] | 450 | 350 |  |  | Реактопласт | B180 |  | 80 | 145 | 93 | 4.4 | 5.4 | 36 |  |  | 1225 | [10 empty] | 3.77 |  |  | B180
31 | Арамидопластик | Сатин 5/3 (СВМ14,3х2 + ВМП7,2х1) х3 | Сатин | 669 | 316 |  | 198 | 169 |  | 374 | 281 |  | 24 | 18 | [6 empty] | 3720 |  |  | 3 | 3 |  | 1.4 | 1320 |  |  |  | Намотка | 30/70 |  | Ткань | 13 | Сатин 5/3 (СВМ14,3х2 + ВМП7,2х1) х3 | Сатин |  | 3640 | 3660 | 416 | 418 | 28 | 18 | 2.8 | 4.5 | 254 | 0.35 | 18/20 |  | 920 | 300 | 250 | 254 |  |  |  | 14 | Арамид (СВМ14,3х2) | Арамидное |  | 51.8 | 4500 | 103 | 2.8 | 0.2 | 14 | 28.6 |  | 100 | 300 | 250 |  | 11 | Стекло (ВМПС8 28х2) | Стеклянное | 29.4 | 4200 | 95 | 5 | 1 | 8 | 56 |  |  | 300 | 250 |  |  | Реактопласт | ЭХД (100) + ДЭГ-1 (9,5) + изо-ИМТГФА |  | 35 | 154 | 43 | 4.1 | 1.7 | 51 |  |  | 1175 | [5 empty] | 170 | [7 empty] | ЭХД (100) + ДЭГ-1 (9,5) | Эпоксидная | Вязкая | 100 |  | 26 | 1.18 |  | изо-ИМТГФА | Ангидридный | 86 |  |  | 0.03
32 | Арамидопластик | Сатин 5/3 (СВМ14,3х2 + ВМП7,2х1) х3 | Сатин | 669 | 316 |  | 198 | 169 |  | 374 | 281 |  | 24 | 18 | [6 empty] | 3720 |  |  | 3 | 3 |  | 1.4 | 1320 |  |  |  | Намотка | 30/70 |  | Ткань | 13 | Сатин 5/3 (СВМ14,3х2 + ВМП7,2х1) х3 | Сатин |  | 3640 | 3660 | 416 | 418 | 28 | 18 | 2.8 | 4.5 | 254 | 0.35 | 18/20 |  | 920 | 300 | 250 | 254 |  |  |  | 14 | Арамид (СВМ14,3х2) | Арамидное |  | 51.8 | 4500 | 103 | 2.8 | 0.2 | 14 | 28.6 |  | 100 | 300 | 250 |  | 11 | Стекло (ВМПС8 28х2) | Стеклянное | 29.4 | 4200 | 95 | 5 | 1 | 8 | 56 |  |  | 300 | 250 |  |  | Реактопласт | ЭХД (100) + ДЭГ-1 (9,5) + изо-ИМТГФА |  | 35 | 154 | 43 | 4.1 | 1.7 | 51 |  |  | 1175 | [5 empty] | 170 | [7 empty] | ЭХД (100) + ДЭГ-1 (9,5) | Эпоксидная | Вязкая | 100 |  | 26 | 1.18 |  | изо-ИМТГФА | Ангидридный | 86 |  |  | 0.03
33 | Углепластик | Лента из волокна HTS45 | Однонаправленная | 2366 | 71 |  | 825 | 34 |  | 1183 | 52 |  | 137 | 6.4 | [6 empty] | 5820 |  |  | 2 | 2 |  | 2 | 1415 |  |  |  | Автоклавирование | 45/55 |  | Ткань | 17 | Лента из волокна HTS45 | Однонаправленная |  | 10500 | 1 | 820 | 0.1 | 131 | 0.1 | 1.8 | 1.8 | 230 | 0.27 |  |  |  | 450 | 350 | 230 |  |  |  | 17 | HTS45 | Углеродное |  |  | 4500 | 245 | 1.8 | 3 | 7 | 200 |  |  | 450 | 350 | [10 empty] | 200 |  |  | 450 | 350 |  |  | Реактопласт | SB270 |  | 80 | 145 | 93 | 4.4 | 5.4 | 36 |  |  | 1230 | [10 empty] | 3.77 |  |  | SB270
34 | Стеклопластик | Т-10 (92) | Сатин | 420 | 310 |  | 251 | 175 |  | 384 | 292 |  | 18 | 14 | [6 empty] | 5100 |  |  | 5.6 | 5.7 |  | 9 | 1725 |  |  |  | Вакуумная инфузия | 55/45 |  | Ткань | 2 | Т-10 (92) | Сатин |  | 2450 | 1323 | 218 | 120 | 15 | 15 | 5.5 | 5.5 | 290 | 0.23 | 36/20 |  | 920 | 650 | 350 | 290 | 250 | 0.4 | 539.5 | 2 | Стекло (Jushi EDR 17-1200-386T) | Стеклянная |  | 29.4 | 4200 | 95 | 5 | 1 | 8 | 56 |  |  | 650 | 350 |  | 2 | Стекло (Jushi EDR 17-1200-386T) | Стеклянная | 29.4 | 4200 | 95 | 5 | 1 | 8 | 56 |  |  | 650 | 350 |  |  | Реактопласт | Araldite LY 556 + изо-ИМТГФА |  | 65 | 162 | 71 | 3.9 | 1.6 | 55 | 5 (при 110 грудусах С) | 4 (при 110 грудусах С) | 1190 |  |  | 0.075 |  | 220 | 140 | 120 | 140 | 140 |  | 0.175 |  |  | Araldite LY 556 | Эпоксидная | Жидкая | 100 |  | 5.375 | 1.225 |  | изо-ИМТГФА | Ангидридный | 90 | Прозрачная жидкость от светло-желтого до светло-коричневого цвета |  | 0.03 | [8 empty] | Этиловый спирт | 34.5
35 | Стеклопластик | Т-13 | Полотняное | 345 | 206 |  | 182 | 124 |  | 304 | 123 |  | 15 | 9 | [6 empty] | 5200 |  |  | 5.4 | 5.6 |  | 10 | 1940 |  |  |  | Горячее прессование | 40/60 |  | Ткань | 5 | Т-13 | Полотняное |  | 2164 | 1176 | 261 | 174 | 14 | 10 | 5.2 | 5.4 | 285 | 0.27 | 16/10 |  | 920 | 650 | 550 | 285 |  |  |  | 4 | Стекло (EC7 54x2) | Стеклянная |  | 50.76 | 2741 | 81 | 5.1 | 1.6 | 7 | 108 |  |  | 650 | 550 |  | 4 | Стекло (EC7 54x2) | Стеклянная | 50.76 | 2741 | 81 | 5.1 | 1.6 | 7 | 108 |  |  | 650 | 550 |  |  | Реактопласт | ЭТФ (100) + ДЭГ-1 (12) + СФ-340А |  | 52 | 173 | 72 | 4.1 | 1.5 | 50 |  |  | 1184 | [5 empty] | 230 | [7 empty] | ЭТФ (100) + ДЭГ-1 (12) | Эпоксидная | Вязкая | 100 |  | 27.2 | 1.184 |  | СФ-340А | Фенолформальдегидный | 35
36 | Углепластик | Лента из волокна IMS65 | Однонаправленная | 2815 | 56 |  | 910 | 45 |  | 1258 | 51 |  | 154 | 6.5 | [6 empty] | 5910 |  |  | 2 | 2.1 |  | 2 | 1415 |  |  |  | Автоклавирование | 45/55 |  | Ткань | 18 | Лента из волокна IMS65 | Однонаправленная |  | 12800 | 1 | 940 | 0.1 | 138 | 0.1 | 2.1 | 1.8 | 230 | 0.27 |  |  |  | 450 | 350 | 230 |  |  |  | 18 | IMS65 | Углеродное |  |  | 6000 | 290 | 2.1 | 24 | 7 | 830 |  |  | 450 | 350 | [13 empty] | 450 | 350 |  |  | Реактопласт | B180 |  | 80 | 145 | 93 | 4.4 | 5.4 | 36 |  |  | 1225 | [10 empty] | 3.77 |  |  | B180
37 | Арамидопластик | Т-42/1-76 | Сатин | 840 | 203 |  | 611 | 135 |  | 421 | 167 |  | 28 | 11 | [6 empty] | 3250 |  |  | 3 | 4.2 |  | 1.4 | 1350 |  |  |  | Горячее прессование | 40/60 |  | Ткань | 19 | Т-42/1-76 | Сатин |  | 2943 | 785 | 420 | 112 | 23 | 10 | 2.6 | 5.1 | 190 | 0.28 |  |  | 920 | 300 | 250 | 190 |  |  |  | 13 | Арамид (СВМ14,3х1) | Арамидное |  | 25.8 |  | 103 | 2.6 | 0.1 | 7 | 14.3 |  | 110 | 300 | 250 |  | 19 | Стекло (ВМ-1) | Стеклянное |  | 4200 | 95 | 4.8 | [5 empty] | 300 | 250 |  |  | Реактопласт | 5-211-БН |  | 60 | 136 | 71 | 3.3 | 4.5 | 52 |  |  | 1181 | [6 empty] | 120 | 120 | 120 |  |  |  |  | 5-211-БН | Эпоксиды | Вязкая | 100 |  | 16 |  |  | СФ-341А | Фенолформальдегидный | 70
38 | Базальтопластик | ТБК-100 | Полотняное | 460 | 462 |  | 250 | 256 |  | 492 | 472 |  | 24 | 25 | [6 empty] | 3807 |  |  | 4.5 | 4.6 |  | 8 | 2060 |  |  |  | Горячее прессование | 40/60 |  | Ткань | 1 | ТБК-100 | Полотняное |  | 784 | 784 | 82 | 82 | 18 | 18 | 3.7 | 3.7 | 190 | 0.19 | 10/9 |  | 1000 | 1000 | 650 | 190 |  |  |  | 1 | Базальт (Kamenny Vek KV42) | Базальтовая |  | 90 | 3000 | 86 | 3.5 | 3 | 13 | 136 |  |  | 1000 | 650 |  | 1 | Базальт (Kamenny Vek KV42) | Базальтовая | 90 | 3000 | 86 | 3.5 | 3 | 13 | 136 |  |  | 1000 | 650 |  |  | Реактопласт | ENYDYNE I 69475 A + Бутанокс |  | 45 | 143 | 50 | 4.3 | 4 | 52 | 26 | 18 | 1180 |  |  | 0.215 |  | 210 | 170 | 23 | 60 | 60 |  |  |  |  | ENYDYNE I 69475 A | Полиэфирная | Низковязкая | 100 |  |  | 1.166 |  | Бутанокс | Пеоксидный | 2 | Прозрачная бесцветная жидкость |  | 0.024 | [8 empty] | ФАМ(фурановая смола) | 32.5
39 | Стеклопластик | Т-10 (92) | Сатин | 452 | 267 |  | 252 | 171 |  | 354 | 257 |  | 20 | 14 | [6 empty] | 4830 |  |  | 5.4 | 5.4 |  | 9 | 1930 |  |  |  | Горячее прессование | 40/60 |  | Ткань | 2 | Т-10 (92) | Сатин |  | 2450 | 1323 | 218 | 120 | 15 | 10 | 5.5 | 5.5 | 290 | 0.23 | 36/20 |  | 920 | 650 | 550 | 290 | 250 | 0.4 | 539.5 | 9 | Стекло (Jushi EDR 17-1200-386T) | Стеклянное |  | 29.4 | 4200 | 95 | 5 | 1 | 8 | 56 |  |  | 650 | 550 |  | 9 | Стекло (Jushi EDR 17-1200-386T) | Стеклянное | 29.4 | 4200 | 95 | 5 | 1 | 8 | 56 |  |  | 650 | 550 |  |  | Реактопласт | СП-97С |  | 62 | 154 | 70 | 3.8 | 6.2 | 24 |  |  | 1200 |  |  | 0.6 |  |  | 182 | [7 empty] | СП-97С | Полиимидная |  | 70
40 | Арамидопластик | Т-43-76(А) | Сатин | 446 | 645 |  | 121 | 214 |  | 274 | 406 |  | 26 | 21 | [6 empty] | 3580 |  |  | 3.1 | 3.1 |  | 1.4 | 1310 |  |  |  | Намотка | 30/70 |  | Ткань | 12 | Т-43-76(А) | Сатин |  | 2820 | 3370 | 364 | 435 | 25 | 16 | 2.6 | 4.5 | 252 | 0.31 | 20/22 |  | 920 | 300 | 250 | 252 |  |  |  | 13 | Арамид (СВМ14,3х1) | Арамидное |  | 25.8 | 4500 | 103 | 2.6 | 0.1 | 14 | 14.3 |  | 110 | 300 | 250 |  | 11 | Стекло (ВМПС8 28х2) | Стеклянное | 29.4 | 4200 | 95 | 5 | 1 | 8 | 56 |  | 50 | 300 | 250 |  |  | Реактопласт | ЭХД (100) + ДЭГ-1 (9,5) + изо-ИМТГФА |  | 35 | 154 | 43 | 4.1 | 1.7 | 51 |  |  | 1175 | [5 empty] | 170 | [7 empty] | ЭХД (100) + ДЭГ-1 (9,5) | Эпоксидная | Вязкая | 100 |  | 26 | 1.18 |  | изо-ИМТГФА | Ангидридный | 86 |  |  | 0.03
41 | Базальтопластик | ТБК-100 | Полотняное | 425 | 431 |  | 231 | 215 |  | 450 | 453 |  | 21 | 21 | [6 empty] | 3428 |  |  | 4.5 | 4.5 |  | 8 | 1910 |  |  |  | Вакуумная инфузия | 55/45 |  | Ткань | 1 | ТБК-100 | Полотняное |  | 784 | 784 | 82 | 82 | 18 | 18 | 3.7 | 3.7 | 190 | 0.19 | 10/9 |  | 1000 | 1000 | 650 | 190 |  |  |  | 1 | Базальт (Kamenny Vek KV42) | Базальтовая |  | 90 | 3000 | 86 | 3.5 | 3 | 13 | 136 |  |  | 1000 | 650 |  | 1 | Базальт (Kamenny Vek KV42) | Базальтовая | 90 | 3000 | 86 | 3.5 | 3 | 13 | 136 |  |  | 1000 | 650 |  |  | Реактопласт | Araldite LY 556 + изо-ИМТГФА |  | 65 | 162 | 71 | 3.9 | 1.7 | 55 | 5 (при 110 грудусах С) | 4 (при 110 грудусах С) | 1190 |  |  | 0.075 |  | 220 | 140 | 120 | 140 | 140 |  | 0.175 |  |  | Araldite LY 556 | Эпоксидная | Жидкая | 100 |  | 5.375 | 1.225 |  | изо-ИМТГФА | Ангидридный | 90 | Прозрачная жидкость от светло-желтого до светло-коричневого цвета |  | 0.03 | [5 empty] | СО-3 |  |  | ДЭГ-1 | 0.07
42 | Углепластик | CC245 | Саржа | 963 | 948 |  | 767 | 745 |  | 1053 | 1084 |  | 43 | 41 | [6 empty] | 4500 |  |  | 2 | 2 |  | 2.1 | 1450 |  |  |  | Автоклавирование | 45/55 |  | Ткань | 6 | Углеродная ткань 22502 2х2, HTA40 | Саржа |  | 3000 | 2700 | 214 | 200 | 35 | 35 | 1.8 | 1.8 | 240 | 0.28 | 6/6 |  | 1000 | 450 | 350 | 240 |  |  |  | 6 | HTA40 | Углеродная |  | 387 | 4100 | 240 | 1.7 | 3 | 7 | 200 |  |  | 450 | 350 |  | 6 | HTA40 | Углеродная | 387 | 4100 | 240 | 1.7 | 3 | 7 | 200 |  |  | 450 | 350 |  |  | Реактопласт | T107 (Автоклвный препрег) |  | 91 | 185 | 94 | 4.3 | 6.5 | 45 |  |  | 1180 | [5 empty] | 182 |  |  |  |  | 3.1
43 | Стеклопластик | Т-СУ 8/3(ВМП)-78 | Сатин | 450 | 550 |  | 237 | 275 |  | 271 | 454 |  | 15 | 18 | [6 empty] | 3850 |  |  | 3.4 | 3.4 |  | 8 | 2070 |  |  |  | Намотка | 30/70 |  | Ткань | 10 | Т-СУ 8/3(ВМП)-78 | Сатин |  | 2156 | 2842 | 319 | 421 | 11 | 16 | 3.2 | 3.2 | 320 | 0.27 | 24/32 |  | 920 | 650 | 650 | 320 |  |  |  | 11 | Стекло (ВМПС8 28х2) | Стеклянное |  | 29.4 | 4200 | 95 | 5 | 1 | 8 | 56 |  |  | 650 | 650 |  | 11 | Стекло (ВМПС8 28х2) | Стеклянное | 29.4 | 4200 | 95 | 5 | 1 | 8 | 56 |  |  | 650 | 650 |  |  | Реактопласт | ЭТФ (100) + ДЭГ-1 (12) + СФ-340А |  | 52 | 173 | 72 | 4.1 | 1.5 | 50 |  |  | 1184 | [5 empty] | 230 | [7 empty] | ЭТФ (100) + ДЭГ-1 (12) | Эпоксидная | Вязкая | 100 |  | 27.2 | 1.184 |  | СФ-340А | Фенолформальдегидный | 35
44 | Стеклопластик | Т-11 | Сатин | 451 | 245 |  | 275 | 178 |  | 174 | 115 |  | 19 | 10 | [6 empty] | 4840 |  |  | 5.5 | 5.4 |  | 9 | 1935 |  |  |  | Горячее прессование | 40/60 |  | Ткань | 9 | Т-11 | Сатин |  | 2744 | 1568 | 392 | 224 | 14 | 11 | 5.4 | 5.5 | 385 | 0.28 | 22/13 |  | 920 | 650 | 550 | 385 |  |  |  | 10 | Стекло (EC7 54x2) | Стеклянное |  | 50.76 | 2741 | 81 | 5 | 1.6 | 7 | 108 |  |  | 650 | 550 |  | 10 | Стекло (EC7 54x2) | Стеклянное | 50.76 | 2741 | 81 | 5 | 1.6 | 7 | 108 |  |  | 650 | 550 |  |  | Реактопласт | ФН |  | 54 | 136 | 55 | 3.8 | 4.6 | 28 |  |  | 1200 | [5 empty] | 182
45 | Арамидопластик | Сатин 5/3 (СВМ14,3х2 + ВМП7,2х1) х3 | Сатин | 669 | 316 |  | 198 | 169 |  | 374 | 281 |  | 24 | 18 | [6 empty] | 3720 |  |  | 3 | 3 |  | 1.4 | 1320 |  |  |  | Намотка | 30/70 |  | Ткань | 13 | Сатин 5/3 (СВМ14,3х2 + ВМП7,2х1) х3 | Сатин |  | 3640 | 3660 | 416 | 418 | 28 | 18 | 2.8 | 4.5 | 254 | 0.35 | 18/20 |  | 920 | 300 | 250 | 254 |  |  |  | 14 | Арамид (СВМ14,3х2) | Арамидное |  | 51.8 | 4500 | 103 | 2.8 | 0.2 | 14 | 28.6 |  | 100 | 300 | 250 |  | 11 | Стекло (ВМПС8 28х2) | Стеклянное | 29.4 | 4200 | 95 | 5 | 1 | 8 | 56 |  |  | 300 | 250 |  |  | Реактопласт | ЭХД (100) + ДЭГ-1 (9,5) + изо-ИМТГФА |  | 35 | 154 | 43 | 4.1 | 1.7 | 51 |  |  | 1175 | [5 empty] | 170 | [7 empty] | ЭХД (100) + ДЭГ-1 (9,5) | Эпоксидная | Вязкая | 100 |  | 26 | 1.18 |  | изо-ИМТГФА | Ангидридный | 86 |  |  | 0.03
46 | Арамидопластик | Сатин 5/3 (СВМ14,3х2 + ВМП7,2х1) х2 | Сатин | 446 | 426 |  | 236 | 179 |  | 404 | 388 |  | 24 | 23 | [6 empty] | 3680 |  |  | 3.2 | 5.2 |  | 1.4 | 1320 |  |  |  | Намотка | 30/70 |  | Ткань | 14 | Сатин 5/3 (СВМ14,3х2 + ВМП7,2х1) х2 | Сатин |  | 3550 | 3930 | 374 | 414 | 25 | 20 | 2.8 | 4.5 | 247 | 0.38 | 14/19 |  | 920 | 300 | 250 | 247 |  |  |  | 14 | Арамид (СВМ14,3х2) | Арамидное |  | 51.8 | 4500 | 103 | 2.8 | 0.2 | 14 | 28.6 |  | 100 | 300 | 250 |  | 11 | Стекло (ВМПС8 28х2) | Стеклянное | 29.4 | 4200 | 95 | 5 | 1 | 8 | 56 |  |  | 300 | 250 |  |  | Реактопласт | ЭХД (100) + ДЭГ-1 (9,5) + изо-ИМТГФА |  | 35 | 154 | 43 | 4.1 | 1.7 | 51 |  |  | 1175 | [5 empty] | 170 | [7 empty] | ЭХД (100) + ДЭГ-1 (9,5) | Эпоксидная | Вязкая | 100 |  | 26 | 1.18 |  | изо-ИМТГФА | Ангидридный | 86 |  |  | 0.03
47 | Арамидопластик | Сатин 5/3 (СВМ14,3х2 + ВМП7,2х1) х2 | Сатин | 446 | 426 |  | 236 | 179 |  | 404 | 388 |  | 24 | 23 | [6 empty] | 3680 |  |  | 3.2 | 5.2 |  | 1.4 | 1320 |  |  |  | Намотка | 30/70 |  | Ткань | 14 | Сатин 5/3 (СВМ14,3х2 + ВМП7,2х1) х2 | Сатин |  | 3550 | 3930 | 374 | 414 | 25 | 20 | 2.8 | 4.5 | 247 | 0.38 | 14/19 |  | 920 | 300 | 250 | 247 |  |  |  | 14 | Арамид (СВМ14,3х2) | Арамидное |  | 51.8 | 4500 | 103 | 2.8 | 0.2 | 14 | 28.6 |  | 100 | 300 | 250 |  | 11 | Стекло (ВМПС8 28х2) | Стеклянное | 29.4 | 4200 | 95 | 5 | 1 | 8 | 56 |  |  | 300 | 250 |  |  | Реактопласт | ЭХД (100) + ДЭГ-1 (9,5) + изо-ИМТГФА |  | 35 | 154 | 43 | 4.1 | 1.7 | 51 |  |  | 1175 | [5 empty] | 170 | [7 empty] | ЭХД (100) + ДЭГ-1 (9,5) | Эпоксидная | Вязкая | 100 |  | 26 | 1.18 |  | изо-ИМТГФА | Ангидридный | 86 |  |  | 0.03
48 | Арамидопластик | Сатин 5/3 (СВМ14,3х2 + ВМП7,2х1) х3 | Сатин | 669 | 316 |  | 198 | 169 |  | 374 | 281 |  | 24 | 18 | [6 empty] | 3720 |  |  | 3 | 3 |  | 1.4 | 1320 |  |  |  | Намотка | 30/70 |  | Ткань | 13 | Сатин 5/3 (СВМ14,3х2 + ВМП7,2х1) х3 | Сатин |  | 3640 | 3660 | 416 | 418 | 28 | 18 | 2.8 | 4.5 | 254 | 0.35 | 18/20 |  | 920 | 300 | 250 | 254 |  |  |  | 14 | Арамид (СВМ14,3х2) | Арамидное |  | 51.8 | 4500 | 103 | 2.8 | 0.2 | 14 | 28.6 |  | 100 | 300 | 250 |  | 11 | Стекло (ВМПС8 28х2) | Стеклянное | 29.4 | 4200 | 95 | 5 | 1 | 8 | 56 |  |  | 300 | 250 |  |  | Реактопласт | ЭХД (100) + ДЭГ-1 (9,5) + изо-ИМТГФА |  | 35 | 154 | 43 | 4.1 | 1.7 | 51 |  |  | 1175 | [5 empty] | 170 | [7 empty] | ЭХД (100) + ДЭГ-1 (9,5) | Эпоксидная | Вязкая | 100 |  | 26 | 1.18 |  | изо-ИМТГФА | Ангидридный | 86 |  |  | 0.03
49 | Стеклопластик | Т-СУ 8/3(ВМП)-78 | Сатин | 450 | 550 |  | 237 | 275 |  | 271 | 454 |  | 15 | 18 | [6 empty] | 3850 |  |  | 3.4 | 3.4 |  | 8 | 2070 |  |  |  | Намотка | 30/70 |  | Ткань | 10 | Т-СУ 8/3(ВМП)-78 | Сатин |  | 2156 | 2842 | 319 | 421 | 11 | 16 | 3.2 | 3.2 | 320 | 0.27 | 24/32 |  | 920 | 650 | 650 | 320 |  |  |  | 11 | Стекло (ВМПС8 28х2) | Стеклянное |  | 29.4 | 4200 | 95 | 5 | 1 | 8 | 56 |  |  | 650 | 650 |  | 11 | Стекло (ВМПС8 28х2) | Стеклянное | 29.4 | 4200 | 95 | 5 | 1 | 8 | 56 |  |  | 650 | 650 |  |  | Реактопласт | ЭТФ (100) + ДЭГ-1 (12) + СФ-340А |  | 52 | 173 | 72 | 4.1 | 1.5 | 50 |  |  | 1184 | [5 empty] | 230 | [7 empty] | ЭТФ (100) + ДЭГ-1 (12) | Эпоксидная | Вязкая | 100 |  | 27.2 | 1.184 |  | СФ-340А | Фенолформальдегидный | 35
50 | Углепластик | CC245 | Саржа | 787 | 781 |  | 564 | 562 |  | 895 | 891 |  | 40 | 41 | [6 empty] | 4300 |  |  | 2.1 | 2.1 |  | 2.2 | 1420 |  |  |  | Вакуумная инфузия | 55/45 |  | Ткань | 6 | Углеродная ткань 22502 2х2, HTA40 | Саржа |  | 3000 | 2700 | 214 | 200 | 35 | 35 | 1.8 | 1.8 | 240 | 0.28 | 6/6 |  | 1000 | 450 | 350 | 240 |  |  |  | 6 | HTA40 | Углеродная |  | 387 | 4100 | 240 | 1.7 | 3 | 7 | 200 |  |  | 450 | 350 |  | 6 | HTA40 | Углеродная | 387 | 4100 | 240 | 1.7 | 3 | 7 | 200 |  |  | 450 | 350 |  |  | Реактопласт | TK123 |  | 42 | 132 | 84 | 3.56 | 1.5 | 50 |  |  | 1137 | [5 empty] | 101
51 | Углепластик | CC245 | Саржа | 853 | 853 |  | 523 | 528 |  | 953 | 953 |  | 40 | 41 | [6 empty] | 4700 |  |  | 2.1 | 2.1 |  | 2.2 | 1410 |  |  |  | Вакуумная инфузия | 55/45 |  | Ткань | 6 | Углеродная ткань 22502 2х2, HTA40 | Саржа |  | 3000 | 2700 | 214 | 200 | 35 | 35 | 1.8 | 1.8 | 240 | 0.28 | 6/6 |  | 1000 | 450 | 350 | 240 |  |  |  | 6 | HTA40 | Углеродная |  | 387 | 4100 | 240 | 1.7 | 3 | 7 | 200 |  |  | 450 | 350 |  | 6 | HTA40 | Углеродная | 387 | 4100 | 240 | 1.7 | 3 | 7 | 200 |  |  | 450 | 350 |  |  | Реактопласт | ФНИ350/330С(град.) |  | 43.3 | 145 | 54 | 4.8 | 4.6 | 26 |  |  | 1324 | [5 empty] | 343 |  |  |  |  | 4.57
52 | Арамидопластик | Т-42-78 | Полотняное | 681.6 | 418 |  | 246 | 240.3 |  | 385 | 347 |  | 25 | 14 | [6 empty] | 3870 |  |  | 3.1 | 5.2 |  | 1.4 | 1310 |  |  |  | Намотка | 30/70 |  | Ткань | 15 | Т-42-78 | Полотняное |  | 2943 | 1962 | 368 | 245 | 23 | 10 | 3 | 4.5 | 280 | 0.32 | 18/20 |  | 920 | 300 | 250 | 280 |  |  |  | 15 | Арамид (СВМ58,8) | Арамидное |  | 106.4 | 4500 | 103 | 3 | 0.3 | 14 | 58.8 |  | 100 | 300 | 250 |  | 11 | Стекло (ВМПС8 28х2) | Стеклянное | 29.4 | 4200 | 95 | 5 | 1 | 8 | 56 |  |  | 300 | 250 |  |  | Реактопласт | ЭТФ (100) + ДЭГ-1 (12) + СФ-340А |  | 52 | 173 | 72 | 4.1 | 1.5 | 50 |  |  | 1184 | [5 empty] | 230 | [7 empty] | ЭТФ (100) + ДЭГ-1 (12) | Эпоксидная | Вязкая | 100 |  | 27.2 | 1.184 |  | СФ-340А | Фенолформальдегидный | 35
53 | Базальтопластик | ТБК-100 | Полотняное | 425 | 431 |  | 231 | 215 |  | 450 | 453 |  | 21 | 21 | [6 empty] | 3428 |  |  | 4.5 | 4.5 |  | 8 | 1910 |  |  |  | Вакуумная инфузия | 55/45 |  | Ткань | 1 | ТБК-100 | Полотняное |  | 784 | 784 | 82 | 82 | 18 | 18 | 3.7 | 3.7 | 190 | 0.19 | 10/9 |  | 1000 | 1000 | 650 | 190 |  |  |  | 1 | Базальт (Kamenny Vek KV42) | Базальтовая |  | 90 | 3000 | 86 | 3.5 | 3 | 13 | 136 |  |  | 1000 | 650 |  | 1 | Базальт (Kamenny Vek KV42) | Базальтовая | 90 | 3000 | 86 | 3.5 | 3 | 13 | 136 |  |  | 1000 | 650 |  |  | Реактопласт | Araldite LY 556 + изо-ИМТГФА |  | 65 | 162 | 71 | 3.9 | 1.7 | 55 | 5 (при 110 грудусах С) | 4 (при 110 грудусах С) | 1190 |  |  | 0.075 |  | 220 | 140 | 120 | 140 | 140 |  | 0.175 |  |  | Araldite LY 556 | Эпоксидная | Жидкая | 100 |  | 5.375 | 1.225 |  | изо-ИМТГФА | Ангидридный | 90 | Прозрачная жидкость от светло-желтого до светло-коричневого цвета |  | 0.03 | [5 empty] | СО-3 |  |  | ДЭГ-1 | 0.07
54 | Стеклопластик | Т-СУ 8/3(ВМП)-78 | Сатин | 450 | 550 |  | 237 | 275 |  | 271 | 454 |  | 15 | 18 | [6 empty] | 3850 |  |  | 3.4 | 3.4 |  | 8 | 2070 |  |  |  | Намотка | 30/70 |  | Ткань | 10 | Т-СУ 8/3(ВМП)-78 | Сатин |  | 2156 | 2842 | 319 | 421 | 11 | 16 | 3.2 | 3.2 | 320 | 0.27 | 24/32 |  | 920 | 650 | 650 | 320 |  |  |  | 11 | Стекло (ВМПС8 28х2) | Стеклянное |  | 29.4 | 4200 | 95 | 5 | 1 | 8 | 56 |  |  | 650 | 650 |  | 11 | Стекло (ВМПС8 28х2) | Стеклянное | 29.4 | 4200 | 95 | 5 | 1 | 8 | 56 |  |  | 650 | 650 |  |  | Реактопласт | ЭТФ (100) + ДЭГ-1 (12) + СФ-340А |  | 52 | 173 | 72 | 4.1 | 1.5 | 50 |  |  | 1184 | [5 empty] | 230 | [7 empty] | ЭТФ (100) + ДЭГ-1 (12) | Эпоксидная | Вязкая | 100 |  | 27.2 | 1.184 |  | СФ-340А | Фенолформальдегидный | 35
55 | Стеклопластик | Т-13 | Полотняное | 470 | 242 |  | 248 | 145 |  | 438 | 210 |  | 24 | 11 | [6 empty] | 5320 |  |  | 5.2 | 5.2 |  | 9 | 2070 |  |  |  | Намотка | 30/70 |  | Ткань | 5 | Т-13 | Полотняное |  | 2164 | 1176 | 261 | 174 | 14 | 10 | 5.2 | 5.4 | 285 | 0.27 | 16/10 |  | 920 | 650 | 550 | 285 |  |  |  | 4 | Стекло (EC7 54x2) | Стеклянная |  | 50.76 | 2741 | 81 | 5.1 | 1 | 7 | 108 |  |  | 650 | 550 |  | 4 | Стекло (EC7 54x2) | Стеклянная | 50.76 | 2741 | 81 | 5.1 | 1 | 7 | 108 |  |  | 650 | 550 |  |  | Реактопласт | ЭТФ (100) + ДЭГ-1 (12) + СФ-340А |  | 52 | 173 | 72 | 4.1 | 1.5 | 50 |  |  | 1184 | [5 empty] | 230 | [7 empty] | ЭТФ (100) + ДЭГ-1 (12) | Эпоксидная | Вязкая | 100 |  | 27.2 | 1.184 |  | СФ-340А | Фенолформальдегидный | 35
56 | Стеклопластик | Т-13 | Полотняное | 470 | 242 |  | 248 | 145 |  | 438 | 210 |  | 24 | 11 | [6 empty] | 5320 |  |  | 5.2 | 5.2 |  | 9 | 2070 |  |  |  | Намотка | 30/70 |  | Ткань | 5 | Т-13 | Полотняное |  | 2164 | 1176 | 261 | 174 | 14 | 10 | 5.2 | 5.4 | 285 | 0.27 | 16/10 |  | 920 | 650 | 550 | 285 |  |  |  | 4 | Стекло (EC7 54x2) | Стеклянная |  | 50.76 | 2741 | 81 | 5.1 | 1 | 7 | 108 |  |  | 650 | 550 |  | 4 | Стекло (EC7 54x2) | Стеклянная | 50.76 | 2741 | 81 | 5.1 | 1 | 7 | 108 |  |  | 650 | 550 |  |  | Реактопласт | ЭТФ (100) + ДЭГ-1 (12) + СФ-340А |  | 52 | 173 | 72 | 4.1 | 1.5 | 50 |  |  | 1184 | [5 empty] | 230 | [7 empty] | ЭТФ (100) + ДЭГ-1 (12) | Эпоксидная | Вязкая | 100 |  | 27.2 | 1.184 |  | СФ-340А | Фенолформальдегидный | 35
57 | Углепластик | Лента из волокна IMS65 | Однонаправленная | 2815 | 56 |  | 910 | 45 |  | 1258 | 51 |  | 154 | 6.5 | [6 empty] | 5910 |  |  | 2 | 2.1 |  | 2 | 1415 |  |  |  | Автоклавирование | 45/55 |  | Ткань | 18 | Лента из волокна IMS65 | Однонаправленная |  | 12800 | 1 | 940 | 0.1 | 138 | 0.1 | 2.1 | 1.8 | 230 | 0.27 |  |  |  | 450 | 350 | 230 |  |  |  | 18 | IMS65 | Углеродное |  |  | 6000 | 290 | 2.1 | 24 | 7 | 830 |  |  | 450 | 350 | [13 empty] | 450 | 350 |  |  | Реактопласт | B180 |  | 80 | 145 | 93 | 4.4 | 5.4 | 36 |  |  | 1225 | [10 empty] | 3.77 |  |  | B180
58 | Стеклопластик | Т-13 | Полотняное | 482 | 247 |  | 243 | 132 |  | 450 | 215 |  | 25 | 11 | [6 empty] | 5800 |  |  | 5.4 | 5.4 |  | 9 | 2080 |  |  |  | Намотка | 30/70 |  | Ткань | 5 | Т-13 | Полотняное |  | 2164 | 1176 | 261 | 174 | 14 | 10 | 5.2 | 5.4 | 285 | 0.27 | 16/10 |  | 920 | 650 | 550 | 285 |  |  |  | 4 | Стекло (EC7 54x2) | Стеклянная |  | 50.76 | 2741 | 81 | 5.1 | 1.6 | 7 | 108 |  |  | 650 | 550 |  | 4 | Стекло (EC7 54x2) | Стеклянная | 50.76 | 2741 | 81 | 5.1 | 1.6 | 7 | 108 |  |  | 650 | 550 |  |  | Реактопласт | ЭТФ (100) + ДЭГ-1 (12) + СФ-340А |  | 52 | 173 | 72 | 4.1 | 1.5 | 50 |  |  | 1184 | [5 empty] | 230 | [7 empty] | ЭТФ (100) + ДЭГ-1 (12) | Эпоксидная | Вязкая | 100 |  | 27.2 | 1.184 |  | СФ-340А | Фенолформальдегидный | 35
59 | Углепластик | CC245 | Саржа | 904 | 904 |  | 783 | 783 |  | 1034 | 1045 |  | 41 | 42 | [6 empty] | 4800 |  |  | 2 | 2.1 |  | 2 | 1520 |  |  |  | Горячее прессование | 40/60 |  | Ткань | 6 | Углеродная ткань 22502 2х2, HTA40 | Саржа |  | 3000 | 2700 | 214 | 200 | 35 | 35 | 1.8 | 1.8 | 240 | 0.28 | 6/6 |  | 1000 | 450 | 350 | 240 |  |  |  | 6 | HTA40 | Углеродная |  | 387 | 4100 | 240 | 1.7 | 3 | 7 | 200 |  |  | 450 | 350 |  | 6 | HTA40 | Углеродная | 387 | 4100 | 240 | 1.7 | 3 | 7 | 200 |  |  | 450 | 350 |  |  | Реактопласт | T107 (Эпоксидный препрег) |  | 91 | 185 | 94 | 4.3 | 6.5 | 45 |  |  | 1180 | [10 empty] | 3.77
60 | Углепластик | Лента из волокна IMS65 | Однонаправленная | 2815 | 56 |  | 910 | 45 |  | 1258 | 51 |  | 154 | 6.5 | [6 empty] | 5910 |  |  | 2 | 2.1 |  | 2 | 1415 |  |  |  | Автоклавирование | 45/55 |  | Ткань | 18 | Лента из волокна IMS65 | Однонаправленная |  | 12800 | 1 | 940 | 0.1 | 138 | 0.1 | 2.1 | 1.8 | 230 | 0.27 |  |  |  | 450 | 350 | 230 |  |  |  | 18 | IMS65 | Углеродное |  |  | 6000 | 290 | 2.1 | 24 | 7 | 830 |  |  | 450 | 350 | [13 empty] | 450 | 350 |  |  | Реактопласт | B180 |  | 80 | 145 | 93 | 4.4 | 5.4 | 36 |  |  | 1225 | [10 empty] | 3.77 |  |  | B180
61 | Стеклопластик | Т-10 (92) | Сатин | 452 | 267 |  | 252 | 171 |  | 354 | 257 |  | 20 | 14 | [6 empty] | 4830 |  |  | 5.4 | 5.4 |  | 9 | 1930 |  |  |  | Горячее прессование | 40/60 |  | Ткань | 2 | Т-10 (92) | Сатин |  | 2450 | 1323 | 218 | 120 | 15 | 10 | 5.5 | 5.5 | 290 | 0.23 | 36/20 |  | 920 | 650 | 550 | 290 | 250 | 0.4 | 539.5 | 9 | Стекло (Jushi EDR 17-1200-386T) | Стеклянное |  | 29.4 | 4200 | 95 | 5 | 1 | 8 | 56 |  |  | 650 | 550 |  | 9 | Стекло (Jushi EDR 17-1200-386T) | Стеклянное | 29.4 | 4200 | 95 | 5 | 1 | 8 | 56 |  |  | 650 | 550 |  |  | Реактопласт | СП-97С |  | 62 | 154 | 70 | 3.8 | 6.2 | 24 |  |  | 1200 |  |  | 0.6 |  |  | 182 | [7 empty] | СП-97С | Полиимидная |  | 70
62 | Арамидопластик | Сатин 5/3 (СВМ14,3х2 + ВМП7,2х1) х3 | Сатин | 669 | 316 |  | 198 | 169 |  | 374 | 281 |  | 24 | 18 | [6 empty] | 3720 |  |  | 3 | 3 |  | 1.4 | 1320 |  |  |  | Намотка | 30/70 |  | Ткань | 13 | Сатин 5/3 (СВМ14,3х2 + ВМП7,2х1) х3 | Сатин |  | 3640 | 3660 | 416 | 418 | 28 | 18 | 2.8 | 4.5 | 254 | 0.35 | 18/20 |  | 920 | 300 | 250 | 254 |  |  |  | 14 | Арамид (СВМ14,3х2) | Арамидное |  | 51.8 | 4500 | 103 | 2.8 | 0.2 | 14 | 28.6 |  | 100 | 300 | 250 |  | 11 | Стекло (ВМПС8 28х2) | Стеклянное | 29.4 | 4200 | 95 | 5 | 1 | 8 | 56 |  |  | 300 | 250 |  |  | Реактопласт | ЭХД (100) + ДЭГ-1 (9,5) + изо-ИМТГФА |  | 35 | 154 | 43 | 4.1 | 1.7 | 51 |  |  | 1175 | [5 empty] | 170 | [7 empty] | ЭХД (100) + ДЭГ-1 (9,5) | Эпоксидная | Вязкая | 100 |  | 26 | 1.18 |  | изо-ИМТГФА | Ангидридный | 86 |  |  | 0.03
63 | Углепластик | CC245 | Саржа | 950 | 961 |  | 668 | 668 |  | 1025 | 1053 |  | 43 | 43 | [6 empty] | 4630 |  |  | 2 | 2 |  | 2.1 | 1450 |  |  |  | Автоклавирование | 45/55 |  | Ткань | 6 | Углеродная ткань 22502 2х2, HTA40 | Саржа |  | 3000 | 2700 | 214 | 200 | 35 | 35 | 1.8 | 1.8 | 240 | 0.28 | 6/6 |  | 1000 | 450 | 350 | 240 |  |  |  | 6 | HTA40 | Углеродная |  | 387 | 4100 | 240 | 1.7 | 3 | 7 | 200 |  |  | 450 | 350 |  | 6 | HTA40 | Углеродная | 387 | 4100 | 240 | 1.7 | 3 | 7 | 200 |  |  | 450 | 350 |  |  | Реактопласт | M250 |  | 92 | 184 | 85 | 4.4 | 6.5 | 25 |  |  | 1320 | [5 empty] | 266 | 190
64 | Стеклопластик | Т-СУ 8/3(ВМП)-78 | Сатин | 450 | 550 |  | 237 | 275 |  | 271 | 454 |  | 15 | 18 | [6 empty] | 3850 |  |  | 3.4 | 3.4 |  | 8 | 2070 |  |  |  | Намотка | 30/70 |  | Ткань | 10 | Т-СУ 8/3(ВМП)-78 | Сатин |  | 2156 | 2842 | 319 | 421 | 11 | 16 | 3.2 | 3.2 | 320 | 0.27 | 24/32 |  | 920 | 650 | 650 | 320 |  |  |  | 11 | Стекло (ВМПС8 28х2) | Стеклянное |  | 29.4 | 4200 | 95 | 5 | 1 | 8 | 56 |  |  | 650 | 650 |  | 11 | Стекло (ВМПС8 28х2) | Стеклянное | 29.4 | 4200 | 95 | 5 | 1 | 8 | 56 |  |  | 650 | 650 |  |  | Реактопласт | ЭТФ (100) + ДЭГ-1 (12) + СФ-340А |  | 52 | 173 | 72 | 4.1 | 1.5 | 50 |  |  | 1184 | [5 empty] | 230 | [7 empty] | ЭТФ (100) + ДЭГ-1 (12) | Эпоксидная | Вязкая | 100 |  | 27.2 | 1.184 |  | СФ-340А | Фенолформальдегидный | 35
65 | Углепластик | УТ-900-3 | Саржа | 600 | 540 |  | 410 | 390 |  | 325 | 451 |  | 43 | 42 | [6 empty] | 5430 |  |  | 2.1 | 2.1 |  | 2.2 | 1510 |  |  |  | Горячее прессование | 40/60 |  | Ткань | 16 | УТ-900-3 | Саржа |  | 6400 | 6400 | 590 | 590 | 34 | 34 | 1.8 | 1.8 | 240 | 0.22 | 6/6 |  |  | 450 | 350 | 240 |  |  |  | 16 | Углерод (УКН-П-2500) | Углеродное |  | 1209.5 | 2800 | 235 | 1.3 | 2.5 | 8 | 205 |  |  | 450 | 350 |  | 16 | Углерод (УКН-П-2500) | Углеродное | 1209.5 | 2800 | 235 | 1.3 | 2.5 | 8 | 205 |  |  | 450 | 350 |  |  | Реактопласт | ЭТФ (100) + ДЭГ-1 (12) + Антистатическая добавка (12) + СФ-340А |  | 52 | 173 | 72 | 4.1 | 1.5 | 50 |  |  | 1180 | [13 empty] | ЭТФ (100) + ДЭГ-1 (12) | Эпоксидная | Вязкая | 100 |  | 27.2 | 1.25 |  | СФ-340А | Фенолформальдегидный | 35
66 | Стеклопластик | Т-13 | Полотняное | 450 | 235 |  | 236 | 121 |  | 418 | 206 |  | 22 | 12 | [6 empty] | 5700 |  |  | 5.4 | 5.5 |  | 9 | 2080 |  |  |  | Намотка | 30/70 |  | Ткань | 5 | Т-13 | Полотняное |  | 2164 | 1176 | 261 | 174 | 14 | 10 | 5.2 | 5.4 | 285 | 0.27 | 16/10 |  | 920 | 650 | 550 | 285 |  |  |  | 4 | Стекло (EC7 54x2) | Стеклянная |  | 50.76 | 2741 | 81 | 5.1 | 1.6 | 7 | 108 |  |  | 650 | 550 |  | 4 | Стекло (EC7 54x2) | Стеклянная | 50.76 | 2741 | 81 | 5.1 | 1.6 | 7 | 108 |  |  | 650 | 550 |  |  | Реактопласт | ЭТФ (100) + ДЭГ-1 (12) + СФ-340А |  | 52 | 173 | 72 | 4.1 | 1.5 | 50 |  |  | 1184 | [5 empty] | 230 | [7 empty] | ЭТФ (100) + ДЭГ-1 (12) | Эпоксидная | Вязкая | 100 |  | 27.2 | 1.184 |  | СФ-340А | Фенолформальдегидный | 35
67 | Стеклопластик | Т-13 | Полотняное | 350 | 215 |  | 191 | 125 |  | 310 | 205 |  | 14 | 10 | [6 empty] | 5230 |  |  | 5.3 | 5.3 |  | 10 | 1940 |  |  |  | Горячее прессование | 40/60 |  | Ткань | 5 | Т-13 | Полотняное |  | 2164 | 1176 | 261 | 174 | 14 | 10 | 5.2 | 5.4 | 285 | 0.27 | 16/10 |  | 920 | 650 | 550 | 285 |  |  |  | 4 | Стекло (EC7 54x2) | Стеклянная |  | 50.76 | 2741 | 81 | 5.1 | 1.6 | 7 | 108 |  |  | 650 | 550 |  | 4 | Стекло (EC7 54x2) | Стеклянная | 50.76 | 2741 | 81 | 5.1 | 1.6 | 7 | 108 |  |  | 650 | 550 |  |  | Реактопласт | ЭТФ (100) + ДЭГ-1 (12) + СФ-340А |  | 52 | 173 | 72 | 4.1 | 1.5 | 50 |  |  | 1184 | [5 empty] | 230 | [7 empty] | ЭТФ (100) + ДЭГ-1 (12) | Эпоксидная | Вязкая | 100 |  | 27.2 | 1.184 |  | СФ-340А | Фенолформальдегидный | 35
68 | Арамидопластик | Сатин 5/3 (СВМ14,3х2 + ВМП7,2х1) х3 | Сатин | 669 | 316 |  | 198 | 169 |  | 374 | 281 |  | 24 | 18 | [6 empty] | 3720 |  |  | 3 | 3 |  | 1.4 | 1320 |  |  |  | Намотка | 30/70 |  | Ткань | 13 | Сатин 5/3 (СВМ14,3х2 + ВМП7,2х1) х3 | Сатин |  | 3640 | 3660 | 416 | 418 | 28 | 18 | 2.8 | 4.5 | 254 | 0.35 | 18/20 |  | 920 | 300 | 250 | 254 |  |  |  | 14 | Арамид (СВМ14,3х2) | Арамидное |  | 51.8 | 4500 | 103 | 2.8 | 0.2 | 14 | 28.6 |  | 100 | 300 | 250 |  | 11 | Стекло (ВМПС8 28х2) | Стеклянное | 29.4 | 4200 | 95 | 5 | 1 | 8 | 56 |  |  | 300 | 250 |  |  | Реактопласт | ЭХД (100) + ДЭГ-1 (9,5) + изо-ИМТГФА |  | 35 | 154 | 43 | 4.1 | 1.7 | 51 |  |  | 1175 | [5 empty] | 170 | [7 empty] | ЭХД (100) + ДЭГ-1 (9,5) | Эпоксидная | Вязкая | 100 |  | 26 | 1.18 |  | изо-ИМТГФА | Ангидридный | 86 |  |  | 0.03
69 | Базальтопластик | ТБК-100 | Полотняное | 425 | 431 |  | 231 | 215 |  | 450 | 453 |  | 21 | 21 | [6 empty] | 3428 |  |  | 4.5 | 4.5 |  | 8 | 1910 |  |  |  | Вакуумная инфузия | 55/45 |  | Ткань | 1 | ТБК-100 | Полотняное |  | 784 | 784 | 82 | 82 | 18 | 18 | 3.7 | 3.7 | 190 | 0.19 | 10/9 |  | 1000 | 1000 | 650 | 190 |  |  |  | 1 | Базальт (Kamenny Vek KV42) | Базальтовая |  | 90 | 3000 | 86 | 3.5 | 3 | 13 | 136 |  |  | 1000 | 650 |  | 1 | Базальт (Kamenny Vek KV42) | Базальтовая | 90 | 3000 | 86 | 3.5 | 3 | 13 | 136 |  |  | 1000 | 650 |  |  | Реактопласт | Araldite LY 556 + изо-ИМТГФА |  | 65 | 162 | 71 | 3.9 | 1.7 | 55 | 5 (при 110 грудусах С) | 4 (при 110 грудусах С) | 1190 |  |  | 0.075 |  | 220 | 140 | 120 | 140 | 140 |  | 0.175 |  |  | Araldite LY 556 | Эпоксидная | Жидкая | 100 |  | 5.375 | 1.225 |  | изо-ИМТГФА | Ангидридный | 90 | Прозрачная жидкость от светло-желтого до светло-коричневого цвета |  | 0.03 | [5 empty] | СО-3 |  |  | ДЭГ-1 | 0.07
70 | Арамидопластик | Т-43-76(А) | Сатин | 602 | 655 |  | 249 | 286 |  | 374 | 415 |  | 29 | 18 | [6 empty] | 3420 |  |  | 3.1 | 5.2 |  | 1.4 | 1240 |  |  |  | Горячее прессование | 40/60 |  | Ткань | 12 | Т-43-76(А) | Сатин |  | 2820 | 3370 | 364 | 435 | 23 | 16 | 3 | 4.5 | 252 | 0.31 | 20/22 |  | 920 | 300 | 250 | 252 |  |  |  | 13 | Арамид (СВМ14,3х1) | Арамидное |  | 25.8 | 4500 | 103 | 2.6 | 0.1 | 14 | 14.3 |  | 110 | 300 | 250 |  | 11 | Стекло (ВМПС8 28х2) | Стеклянное | 29.4 | 4200 | 95 | 5 | 1 | 8 | 56 |  | 50 | 300 | 250 |  |  | Реактопласт | ЭХД (100) + ДЭГ-1 (9,5) + изо-ИМТГФА |  | 35 | 154 | 43 | 4.1 | 1.7 | 51 |  |  | 1175 | [5 empty] | 170 | [7 empty] | ЭХД (100) + ДЭГ-1 (9,5) | Эпоксидная | Вязкая | 100 |  | 26 | 1.18 |  | изо-ИМТГФА | Ангидридный | 86 |  |  | 0.03
71 | Углепластик | CC245 | Саржа | 853 | 853 |  | 523 | 528 |  | 953 | 953 |  | 40 | 41 | [6 empty] | 4700 |  |  | 2.1 | 2.1 |  | 2.2 | 1410 |  |  |  | Вакуумная инфузия | 55/45 |  | Ткань | 6 | Углеродная ткань 22502 2х2, HTA40 | Саржа |  | 3000 | 2700 | 214 | 200 | 35 | 35 | 1.8 | 1.8 | 240 | 0.28 | 6/6 |  | 1000 | 450 | 350 | 240 |  |  |  | 6 | HTA40 | Углеродная |  | 387 | 4100 | 240 | 1.7 | 3 | 7 | 200 |  |  | 450 | 350 |  | 6 | HTA40 | Углеродная | 387 | 4100 | 240 | 1.7 | 3 | 7 | 200 |  |  | 450 | 350 |  |  | Реактопласт | ФНИ350/330С(град.) |  | 43.3 | 145 | 54 | 4.8 | 4.6 | 26 |  |  | 1324 | [5 empty] | 343 |  |  |  |  | 4.57
72 | Углепластик | CC245 | Саржа | 963 | 948 |  | 767 | 745 |  | 1053 | 1084 |  | 43 | 41 | [6 empty] | 4500 |  |  | 2 | 2 |  | 2.1 | 1450 |  |  |  | Автоклавирование | 45/55 |  | Ткань | 6 | Углеродная ткань 22502 2х2, HTA40 | Саржа |  | 3000 | 2700 | 214 | 200 | 35 | 35 | 1.8 | 1.8 | 240 | 0.28 | 6/6 |  | 1000 | 450 | 350 | 240 |  |  |  | 6 | HTA40 | Углеродная |  | 387 | 4100 | 240 | 1.7 | 3 | 7 | 200 |  |  | 450 | 350 |  | 6 | HTA40 | Углеродная | 387 | 4100 | 240 | 1.7 | 3 | 7 | 200 |  |  | 450 | 350 |  |  | Реактопласт | T107 (Автоклвный препрег) |  | 91 | 185 | 94 | 4.3 | 6.5 | 45 |  |  | 1180 | [5 empty] | 182 |  |  |  |  | 3.1
73 | Углепластик | CC245 | Саржа | 821 | 834 |  | 534 | 538 |  | 981 | 974 |  | 41 | 40 | [6 empty] | 4800 |  |  | 2.1 | 2.2 |  | 2.2 | 1410 |  |  |  | Вакуумная инфузия | 55/45 |  | Ткань | 6 | Углеродная ткань 22502 2х2, HTA40 | Саржа |  | 3000 | 2700 | 214 | 200 | 35 | 35 | 1.8 | 1.8 | 240 | 0.28 | 6/6 |  | 1000 | 450 | 350 | 240 |  |  |  | 6 | HTA40 | Углеродная |  | 387 | 4100 | 240 | 1.7 | 3 | 7 | 200 |  |  | 450 | 350 |  | 6 | HTA40 | Углеродная | 387 | 4100 | 240 | 1.7 | 3 | 7 | 200 |  |  | 450 | 350 |  |  | Реактопласт | ФНИ350/375С(град.) |  | 34.2 | 132 | 52 | 5.1 | 4.6 | 26 |  |  | 1327 | [5 empty] | 450
74 | Стеклопластик | Т-13 | Полотняное | 450 | 235 |  | 236 | 121 |  | 418 | 206 |  | 22 | 12 | [6 empty] | 5700 |  |  | 5.4 | 5.5 |  | 9 | 2080 |  |  |  | Намотка | 30/70 |  | Ткань | 5 | Т-13 | Полотняное |  | 2164 | 1176 | 261 | 174 | 14 | 10 | 5.2 | 5.4 | 285 | 0.27 | 16/10 |  | 920 | 650 | 550 | 285 |  |  |  | 4 | Стекло (EC7 54x2) | Стеклянная |  | 50.76 | 2741 | 81 | 5.1 | 1.6 | 7 | 108 |  |  | 650 | 550 |  | 4 | Стекло (EC7 54x2) | Стеклянная | 50.76 | 2741 | 81 | 5.1 | 1.6 | 7 | 108 |  |  | 650 | 550 |  |  | Реактопласт | ЭТФ (100) + ДЭГ-1 (12) + СФ-340А |  | 52 | 173 | 72 | 4.1 | 1.5 | 50 |  |  | 1184 | [5 empty] | 230 | [7 empty] | ЭТФ (100) + ДЭГ-1 (12) | Эпоксидная | Вязкая | 100 |  | 27.2 | 1.184 |  | СФ-340А | Фенолформальдегидный | 35
75 | Стеклопластик | Т-СУ 8/3(ВМП)-78 | Сатин | 390 | 470 |  | 220 | 304 |  | 315 | 395 |  | 14 | 18 | [6 empty] | 5270 |  |  | 5.5 | 5.5 |  | 10 | 2050 |  |  |  | Намотка | 30/70 |  | Ткань | 10 | Т-СУ 8/3(ВМП)-78 | Сатин |  | 2156 | 2842 | 319 | 421 | 10 | 15 | 5.5 | 5.2 | 320 | 0.27 | 24/32 |  | 920 | 850 | 650 | 320 |  |  |  | 11 | Стекло (ВМПС8 28х2) | Стеклянное |  | 29.4 | 4200 | 95 | 5 | 1 | 8 | 56 |  |  | 850 | 650 |  | 11 | Стекло (ВМПС8 28х2) | Стеклянное | 29.4 | 4200 | 95 | 5 | 1 | 8 | 56 |  |  | 850 | 650 |  |  | Реактопласт | ЭП-5122 |  | 54 | 147 | 62 | 4.1 | 1.5 | 46 |  |  | 1180 | [5 empty] | 182 | [7 empty] | ЭП-5122 | Фенолформальдегидная |  | 60
76 | Углепластик | CC245 | Саржа | 854 | 805 |  | 504 | 518 |  | 974 | 975 |  | 41 | 41 | [6 empty] | 4550 |  |  | 2 | 2.1 |  | 2.2 | 1450 |  |  |  | Автоклавирование | 45/55 |  | Ткань | 6 | Углеродная ткань 22502 2х2, HTA40 | Саржа |  | 3000 | 2700 | 214 | 200 | 35 | 35 | 1.8 | 1.8 | 240 | 0.28 | 6/6 |  | 1000 | 450 | 350 | 240 |  |  |  | 6 | HTA40 | Углеродная |  | 387 | 4100 | 240 | 1.7 | 3 | 7 | 200 |  |  | 450 | 350 |  | 6 | HTA40 | Углеродная | 387 | 4100 | 240 | 1.7 | 3 | 7 | 200 |  |  | 450 | 350 |  |  | Реактопласт | B180 |  | 94 | 192 | 87 | 4.3 | 5.3 | 24 |  |  | 1180 | [5 empty] | 175 |  |  |  |  | 4.17
77 | Базальтопластик | ТБК-100 | Полотняное | 415 | 420 |  | 194 | 196 |  | 415 | 420 |  | 21 | 20 | [6 empty] | 3810 |  |  | 4.7 | 4.7 |  | 8 | 1880 |  |  |  | Вакуумная инфузия | 55/45 |  | Ткань | 1 | ТБК-100 | Полотняное |  | 784 | 784 | 82 | 82 | 18 | 18 | 3.7 | 3.7 | 190 | 0.19 | 10/9 |  | 1000 | 1000 | 650 | 190 |  |  |  | 1 | Базальт (Kamenny Vek KV42) | Базальтовая |  | 90 | 3000 | 86 | 3.5 | 3 | 13 | 136 |  |  | 1000 | 650 |  | 1 | Базальт (Kamenny Vek KV42) | Базальтовая | 90 | 3000 | 86 | 3.5 | 3 | 13 | 136 |  |  | 1000 | 650 |  |  | Реактопласт | ENYDYNE I 69475 A + Бутанокс |  | 45 | 143 | 50 | 4.3 | 4 | 52 | 26 | 18 | 1180 |  |  | 0.215 |  | 210 | 170 | 23 | 60 | 60 |  |  |  |  | ENYDYNE I 69475 A | Полиэфирная | Низковязкая | 100 |  |  | 1.166 |  | Бутанокс | Пеоксидный | 2 | Прозрачная бесцветная жидкость |  | 0.024 | [8 empty] | Лапроксид-БФ (бутилфенилглицидиловый эфир) | 0.025
78 | Стеклопластик | Т-СУ 8/3(ВМП)-78 | Сатин | 390 | 470 |  | 220 | 304 |  | 315 | 395 |  | 14 | 18 | [6 empty] | 5270 |  |  | 5.5 | 5.5 |  | 10 | 2050 |  |  |  | Намотка | 30/70 |  | Ткань | 10 | Т-СУ 8/3(ВМП)-78 | Сатин |  | 2156 | 2842 | 319 | 421 | 10 | 15 | 5.5 | 5.2 | 320 | 0.27 | 24/32 |  | 920 | 850 | 650 | 320 |  |  |  | 11 | Стекло (ВМПС8 28х2) | Стеклянное |  | 29.4 | 4200 | 95 | 5 | 1 | 8 | 56 |  |  | 850 | 650 |  | 11 | Стекло (ВМПС8 28х2) | Стеклянное | 29.4 | 4200 | 95 | 5 | 1 | 8 | 56 |  |  | 850 | 650 |  |  | Реактопласт | ЭП-5122 |  | 54 | 147 | 62 | 4.1 | 1.5 | 46 |  |  | 1180 | [5 empty] | 182 | [7 empty] | ЭП-5122 | Фенолформальдегидная |  | 60
79 | Арамидопластик | Сатин 5/3 (СВМ14,3х2 + ВМП7,2х1) х3 | Сатин | 669 | 316 |  | 198 | 169 |  | 374 | 281 |  | 24 | 18 | [6 empty] | 3720 |  |  | 3 | 3 |  | 1.4 | 1320 |  |  |  | Намотка | 30/70 |  | Ткань | 13 | Сатин 5/3 (СВМ14,3х2 + ВМП7,2х1) х3 | Сатин |  | 3640 | 3660 | 416 | 418 | 28 | 18 | 2.8 | 4.5 | 254 | 0.35 | 18/20 |  | 920 | 300 | 250 | 254 |  |  |  | 14 | Арамид (СВМ14,3х2) | Арамидное |  | 51.8 | 4500 | 103 | 2.8 | 0.2 | 14 | 28.6 |  | 100 | 300 | 250 |  | 11 | Стекло (ВМПС8 28х2) | Стеклянное | 29.4 | 4200 | 95 | 5 | 1 | 8 | 56 |  |  | 300 | 250 |  |  | Реактопласт | ЭХД (100) + ДЭГ-1 (9,5) + изо-ИМТГФА |  | 35 | 154 | 43 | 4.1 | 1.7 | 51 |  |  | 1175 | [5 empty] | 170 | [7 empty] | ЭХД (100) + ДЭГ-1 (9,5) | Эпоксидная | Вязкая | 100 |  | 26 | 1.18 |  | изо-ИМТГФА | Ангидридный | 86 |  |  | 0.03
80 | Базальтопластик | ТБК-100 | Полотняное | 425 | 431 |  | 231 | 215 |  | 450 | 453 |  | 21 | 21 | [6 empty] | 3428 |  |  | 4.5 | 4.5 |  | 8 | 1910 |  |  |  | Вакуумная инфузия | 55/45 |  | Ткань | 1 | ТБК-100 | Полотняное |  | 784 | 784 | 82 | 82 | 18 | 18 | 3.7 | 3.7 | 190 | 0.19 | 10/9 |  | 1000 | 1000 | 650 | 190 |  |  |  | 1 | Базальт (Kamenny Vek KV42) | Базальтовая |  | 90 | 3000 | 86 | 3.5 | 3 | 13 | 136 |  |  | 1000 | 650 |  | 1 | Базальт (Kamenny Vek KV42) | Базальтовая | 90 | 3000 | 86 | 3.5 | 3 | 13 | 136 |  |  | 1000 | 650 |  |  | Реактопласт | Araldite LY 556 + изо-ИМТГФА |  | 65 | 162 | 71 | 3.9 | 1.7 | 55 | 5 (при 110 грудусах С) | 4 (при 110 грудусах С) | 1190 |  |  | 0.075 |  | 220 | 140 | 120 | 140 | 140 |  | 0.175 |  |  | Araldite LY 556 | Эпоксидная | Жидкая | 100 |  | 5.375 | 1.225 |  | изо-ИМТГФА | Ангидридный | 90 | Прозрачная жидкость от светло-желтого до светло-коричневого цвета |  | 0.03 | [5 empty] | СО-3 |  |  | ДЭГ-1 | 0.07
81 | Арамидопластик | Т-43-76(А) | Сатин | 446 | 645 |  | 121 | 214 |  | 274 | 406 |  | 26 | 21 | [6 empty] | 3580 |  |  | 3.1 | 3.1 |  | 1.4 | 1310 |  |  |  | Намотка | 30/70 |  | Ткань | 12 | Т-43-76(А) | Сатин |  | 2820 | 3370 | 364 | 435 | 25 | 16 | 2.6 | 4.5 | 252 | 0.31 | 20/22 |  | 920 | 300 | 250 | 252 |  |  |  | 13 | Арамид (СВМ14,3х1) | Арамидное |  | 25.8 | 4500 | 103 | 2.6 | 0.1 | 14 | 14.3 |  | 110 | 300 | 250 |  | 11 | Стекло (ВМПС8 28х2) | Стеклянное | 29.4 | 4200 | 95 | 5 | 1 | 8 | 56 |  | 50 | 300 | 250 |  |  | Реактопласт | ЭХД (100) + ДЭГ-1 (9,5) + изо-ИМТГФА |  | 35 | 154 | 43 | 4.1 | 1.7 | 51 |  |  | 1175 | [5 empty] | 170 | [7 empty] | ЭХД (100) + ДЭГ-1 (9,5) | Эпоксидная | Вязкая | 100 |  | 26 | 1.18 |  | изо-ИМТГФА | Ангидридный | 86 |  |  | 0.03
82 | Углепластик | СС206 | Саржа | 700 | 630 |  | 620 | 590 |  | 1050 | 1080 |  | 43 | 43 | [6 empty] | 4950 |  |  | 2.1 | 2.1 |  | 2.2 | 1485 |  |  |  | Вакуумная инфузия | 55/45 |  | Ткань | 4 | СС206 | Саржа |  | 3000 | 2700 | 230 | 210 | 35 | 35 | 1.8 | 1.8 | 200 | 0.25 | 5/5 |  | 1000 | 650 | 350 | 200 |  |  |  | 3 | Углерод (Toray 3K 200 tex) | Углеродная |  | 387 | 3350 | 230 | 1.5 | 3 | 7 | 200 |  |  | 650 | 350 |  | 3 | Углерод (Toray 3K 200 tex) | Углеродная | 387 | 3350 | 230 | 1.5 | 3 | 7 | 200 |  |  | 650 | 350 |  |  | Реактопласт | Araldyte LY 8615 + Aradur |  | 43 | 147 | 52 | 3.5 | 1.5 | 50 | 80 | 120 | 1180 |  |  | 0.4 |  | 240 | 210 | 80 | 80 | 80 |  | 0.5 |  |  | Araldyte LY 8615 | Эпоксидная | Жидкая | 100 |  |  | 1.22 |  | Aradur | Ангидридный | 30 | Прозрачная жидкость |  | 0.095 | [8 empty] | Этиловый спирт + Ацетон (1:1)
83 | Углепластик | УТ-900-3 | Саржа | 600 | 540 |  | 410 | 390 |  | 325 | 451 |  | 43 | 42 | [6 empty] | 5430 |  |  | 2.1 | 2.1 |  | 2.2 | 1510 |  |  |  | Горячее прессование | 40/60 |  | Ткань | 16 | УТ-900-3 | Саржа |  | 6400 | 6400 | 590 | 590 | 34 | 34 | 1.8 | 1.8 | 240 | 0.22 | 6/6 |  |  | 450 | 350 | 240 |  |  |  | 16 | Углерод (УКН-П-2500) | Углеродное |  | 1209.5 | 2800 | 235 | 1.3 | 2.5 | 8 | 205 |  |  | 450 | 350 |  | 16 | Углерод (УКН-П-2500) | Углеродное | 1209.5 | 2800 | 235 | 1.3 | 2.5 | 8 | 205 |  |  | 450 | 350 |  |  | Реактопласт | ЭТФ (100) + ДЭГ-1 (12) + Антистатическая добавка (12) + СФ-340А |  | 52 | 173 | 72 | 4.1 | 1.5 | 50 |  |  | 1180 | [13 empty] | ЭТФ (100) + ДЭГ-1 (12) | Эпоксидная | Вязкая | 100 |  | 27.2 | 1.25 |  | СФ-340А | Фенолформальдегидный | 35
84 | Базальтопластик | ТБК-100 | Полотняное | 465 | 460 |  | 263 | 245 |  | 480 | 473 |  | 24 | 24 | [6 empty] | 3700 |  |  | 4.5 | 4.5 |  | 8 | 2100 |  |  |  | Горячее прессование | 40/60 |  | Ткань | 1 | ТБК-100 | Полотняное |  | 784 | 784 | 85 | 82 | 18 | 18 | 3.7 | 3.7 | 190 | 0.19 | 10/9 |  | 1000 | 1000 | 650 | 190 |  |  |  | 1 | Базальт (Kamenny Vek KV42) | Базальтовая |  | 90 | 3000 | 86 | 3.5 | 3 | 13 | 136 |  |  | 1000 | 650 |  | 1 | Базальт (Kamenny Vek KV42) | Базальтовая | 90 | 3000 | 86 | 3.5 | 3 | 13 | 136 |  |  | 1000 | 650 |  |  | Реактопласт | Araldite LY 556 + изо-ИМТГФА |  | 65 | 162 | 71 | 3.9 | 1.7 | 55 | 5 (при 110 грудусах С) | 4 (при 110 грудусах С) | 1190 |  |  | 0.075 |  | 220 | 140 | 120 | 140 | 140 |  | 0.175 |  |  | Araldite LY 556 | Эпоксидная | Жидкая | 100 |  | 5.375 | 1.225 |  | изо-ИМТГФА | Ангидридный | 90 | Прозрачная жидкость от светло-желтого до светло-коричневого цвета |  | 0.03 |  | Trigonox+NL-51P | 0.007 | 0.963 |  | ПСК-1 | 180 |  | ДЭГ-1 | 0.07
85 | Углепластик | CC245 | Саржа | 800 | 720 |  | 614 | 610 |  | 1100 | 1170 |  | 42 | 42 | [6 empty] | 4950 |  |  | 2 | 2 |  | 2.2 | 1485 |  |  |  | Вакуумная инфузия | 55/45 |  | Ткань | 3 | CC245 | Саржа |  | 3000 | 2700 | 214 | 200 | 35 | 35 | 1.8 | 1.8 | 240 | 0.28 | 6/6 |  | 1000 | 650 | 350 | 240 |  |  |  | 3 | Углерод (Toray 3K 200 tex) | Углеродная |  | 387 | 3350 | 230 | 1.5 | 3 | 7 | 200 |  |  | 650 | 350 |  | 3 | Углерод (Toray 3K 200 tex) | Углеродная | 387 | 3350 | 230 | 1.5 | 3 | 7 | 200 |  |  | 650 | 350 |  |  | Реактопласт | Araldite LY 556 + ПЭПА |  | 62 | 150 | 67 | 4.1 | 1.5 | 51 | 80 | 1400 | 1197 |  | 0.59 | 2.2 |  | 230 | 190 | 20 | 60 | 60 |  | 1.5 |  |  | Araldite LY 556 | Эпоксидная | Жидкая | 100 |  | 5.375 | 1.225 |  | ПЭПА | Аминный | 10 | Жидкость от светло-желтого до темно-бурого цвета без механических включений, допускается зеленоватая окраска продукта. |  | 0.9 | [8 empty] | Этиловый спирт (45) + Ацетон (90) + Толуол (10)
86 | Арамидопластик | Т-42/1-76 | Сатин | 840 | 203 |  | 611 | 135 |  | 421 | 167 |  | 28 | 11 | [6 empty] | 3250 |  |  | 3 | 4.2 |  | 1.4 | 1350 |  |  |  | Горячее прессование | 40/60 |  | Ткань | 19 | Т-42/1-76 | Сатин |  | 2943 | 785 | 420 | 112 | 23 | 10 | 2.6 | 5.1 | 190 | 0.28 |  |  | 920 | 300 | 250 | 190 |  |  |  | 13 | Арамид (СВМ14,3х1) | Арамидное |  | 25.8 |  | 103 | 2.6 | 0.1 | 7 | 14.3 |  | 110 | 300 | 250 |  | 19 | Стекло (ВМ-1) | Стеклянное |  | 4200 | 95 | 4.8 | [5 empty] | 300 | 250 |  |  | Реактопласт | 5-211-БН |  | 60 | 136 | 71 | 3.3 | 4.5 | 52 |  |  | 1181 | [6 empty] | 120 | 120 | 120 |  |  |  |  | 5-211-БН | Эпоксиды | Вязкая | 100 |  | 16 |  |  | СФ-341А | Фенолформальдегидный | 70
87 | Углепластик | Лента из волокна IMS65 | Однонаправленная | 2815 | 56 |  | 910 | 45 |  | 1258 | 51 |  | 154 | 6.5 | [6 empty] | 5910 |  |  | 2 | 2.1 |  | 2 | 1415 |  |  |  | Автоклавирование | 45/55 |  | Ткань | 18 | Лента из волокна IMS65 | Однонаправленная |  | 12800 | 1 | 940 | 0.1 | 138 | 0.1 | 2.1 | 1.8 | 230 | 0.27 |  |  |  | 450 | 350 | 230 |  |  |  | 18 | IMS65 | Углеродное |  |  | 6000 | 290 | 2.1 | 24 | 7 | 830 |  |  | 450 | 350 | [13 empty] | 450 | 350 |  |  | Реактопласт | B180 |  | 80 | 145 | 93 | 4.4 | 5.4 | 36 |  |  | 1225 | [10 empty] | 3.77 |  |  | B180
88 | Стеклопластик | Т-10 (92) | Сатин | 420 | 310 |  | 251 | 175 |  | 384 | 292 |  | 18 | 14 | [6 empty] | 5100 |  |  | 5.6 | 5.7 |  | 9 | 1725 |  |  |  | Вакуумная инфузия | 55/45 |  | Ткань | 2 | Т-10 (92) | Сатин |  | 2450 | 1323 | 218 | 120 | 15 | 15 | 5.5 | 5.5 | 290 | 0.23 | 36/20 |  | 920 | 650 | 350 | 290 | 250 | 0.4 | 539.5 | 2 | Стекло (Jushi EDR 17-1200-386T) | Стеклянная |  | 29.4 | 4200 | 95 | 5 | 1 | 8 | 56 |  |  | 650 | 350 |  | 2 | Стекло (Jushi EDR 17-1200-386T) | Стеклянная | 29.4 | 4200 | 95 | 5 | 1 | 8 | 56 |  |  | 650 | 350 |  |  | Реактопласт | Araldite LY 556 + изо-ИМТГФА |  | 65 | 162 | 71 | 3.9 | 1.6 | 55 | 5 (при 110 грудусах С) | 4 (при 110 грудусах С) | 1190 |  |  | 0.075 |  | 220 | 140 | 120 | 140 | 140 |  | 0.175 |  |  | Araldite LY 556 | Эпоксидная | Жидкая | 100 |  | 5.375 | 1.225 |  | изо-ИМТГФА | Ангидридный | 90 | Прозрачная жидкость от светло-желтого до светло-коричневого цвета |  | 0.03 | [8 empty] | Этиловый спирт | 34.5
89 | Арамидопластик | Сатин 5/3 (СВМ14,3х2 + ВМП7,2х1) х2 | Сатин | 404 | 540 |  | 208 | 280 |  | 281 | 419 |  | 29 | 21 | [6 empty] | 3470 |  |  | 3 | 5.1 |  | 1.4 | 1260 |  |  |  | Горячее прессование | 40/60 |  | Ткань | 14 | Сатин 5/3 (СВМ14,3х2 + ВМП7,2х1) х2 | Сатин |  | 3550 | 3930 | 374 | 414 | 26 | 20 | 2.8 | 4.5 | 247 | 0.38 | 14/19 |  | 920 | 300 | 250 | 247 |  |  |  | 14 | Арамид (СВМ14,3х2) | Арамидное |  | 51.8 | 4500 | 103 | 2.8 | 0.2 | 14 | 28.6 |  | 100 | 300 | 250 |  | 11 | Стекло (ВМПС8 28х2) | Стеклянное | 29.4 | 4200 | 95 | 5 | 1 | 8 | 56 |  |  | 300 | 250 |  |  | Реактопласт | ЭХД (100) + ДЭГ-1 (9,5) + изо-ИМТГФА |  | 35 | 154 | 43 | 4.1 | 1.7 | 51 |  |  | 1175 | [5 empty] | 170 | [7 empty] | ЭХД (100) + ДЭГ-1 (9,5) | Эпоксидная | Вязкая | 100 |  | 26 | 1.18 |  | изо-ИМТГФА | Ангидридный | 86 |  |  | 0.03
90 | Углепластик | CC245 | Саржа | 787 | 781 |  | 564 | 562 |  | 895 | 891 |  | 40 | 41 | [6 empty] | 4300 |  |  | 2.1 | 2.1 |  | 2.2 | 1420 |  |  |  | Вакуумная инфузия | 55/45 |  | Ткань | 6 | Углеродная ткань 22502 2х2, HTA40 | Саржа |  | 3000 | 2700 | 214 | 200 | 35 | 35 | 1.8 | 1.8 | 240 | 0.28 | 6/6 |  | 1000 | 450 | 350 | 240 |  |  |  | 6 | HTA40 | Углеродная |  | 387 | 4100 | 240 | 1.7 | 3 | 7 | 200 |  |  | 450 | 350 |  | 6 | HTA40 | Углеродная | 387 | 4100 | 240 | 1.7 | 3 | 7 | 200 |  |  | 450 | 350 |  |  | Реактопласт | TK123 |  | 42 | 132 | 84 | 3.56 | 1.5 | 50 |  |  | 1137 | [5 empty] | 101
91 | Стеклопластик | Т-11 | Сатин | 451 | 245 |  | 275 | 178 |  | 174 | 115 |  | 19 | 10 | [6 empty] | 4840 |  |  | 5.5 | 5.4 |  | 9 | 1935 |  |  |  | Горячее прессование | 40/60 |  | Ткань | 9 | Т-11 | Сатин |  | 2744 | 1568 | 392 | 224 | 14 | 11 | 5.4 | 5.5 | 385 | 0.28 | 22/13 |  | 920 | 650 | 550 | 385 |  |  |  | 10 | Стекло (EC7 54x2) | Стеклянное |  | 50.76 | 2741 | 81 | 5 | 1.6 | 7 | 108 |  |  | 650 | 550 |  | 10 | Стекло (EC7 54x2) | Стеклянное | 50.76 | 2741 | 81 | 5 | 1.6 | 7 | 108 |  |  | 650 | 550 |  |  | Реактопласт | ФН |  | 54 | 136 | 55 | 3.8 | 4.6 | 28 |  |  | 1200 | [5 empty] | 182
92 | Арамидопластик | Сатин 5/3 (СВМ14,3х2 + ВМП7,2х1) х3 | Сатин | 669 | 316 |  | 198 | 169 |  | 374 | 281 |  | 24 | 18 | [6 empty] | 3720 |  |  | 3 | 3 |  | 1.4 | 1320 |  |  |  | Намотка | 30/70 |  | Ткань | 13 | Сатин 5/3 (СВМ14,3х2 + ВМП7,2х1) х3 | Сатин |  | 3640 | 3660 | 416 | 418 | 28 | 18 | 2.8 | 4.5 | 254 | 0.35 | 18/20 |  | 920 | 300 | 250 | 254 |  |  |  | 14 | Арамид (СВМ14,3х2) | Арамидное |  | 51.8 | 4500 | 103 | 2.8 | 0.2 | 14 | 28.6 |  | 100 | 300 | 250 |  | 11 | Стекло (ВМПС8 28х2) | Стеклянное | 29.4 | 4200 | 95 | 5 | 1 | 8 | 56 |  |  | 300 | 250 |  |  | Реактопласт | ЭХД (100) + ДЭГ-1 (9,5) + изо-ИМТГФА |  | 35 | 154 | 43 | 4.1 | 1.7 | 51 |  |  | 1175 | [5 empty] | 170 | [7 empty] | ЭХД (100) + ДЭГ-1 (9,5) | Эпоксидная | Вязкая | 100 |  | 26 | 1.18 |  | изо-ИМТГФА | Ангидридный | 86 |  |  | 0.03
93 | Углепластик | Лента UMT49 | Однонаправленная | 2136 | 68 |  | 957 | 32 |  | 1121 | 47 |  | 139 | 7.2 | [6 empty] | 4980 |  |  | 2 | 2 |  | 2.2 | 1450 |  |  |  | Автоклавирование | 45/55 |  | Ткань | 8 | Лента UMT49 | Однонаправленная |  | 12400 | 1 | 910 | 0.1 | 135 | 0.1 | 1.8 | 1.8 | 230 | 0.27 |  |  |  | 450 | 350 | 230 |  |  |  | 8 | Углерод (HTS45 E13 12K 800 tex) | Углеродное |  | 2092 | 4900 | 260 | 1.8 | 12 | 6.73 | 760 |  |  | 450 | 350 | [6 empty] | 0 | [6 empty] | 450 | 350 |  |  | Реактопласт | T107 (Автоклвный препрег) |  | 91 | 190 | 86 | 4.3 | 1.1 | 43 |  |  | 1170 | [5 empty] | 182 |  |  |  |  | 3.1
94 | Углепластик | СС206 | Саржа | 700 | 630 |  | 620 | 590 |  | 1050 | 1080 |  | 43 | 43 | [6 empty] | 4950 |  |  | 2.1 | 2.1 |  | 2.2 | 1485 |  |  |  | Вакуумная инфузия | 55/45 |  | Ткань | 4 | СС206 | Саржа |  | 3000 | 2700 | 230 | 210 | 35 | 35 | 1.8 | 1.8 | 200 | 0.25 | 5/5 |  | 1000 | 650 | 350 | 200 |  |  |  | 3 | Углерод (Toray 3K 200 tex) | Углеродная |  | 387 | 3350 | 230 | 1.5 | 3 | 7 | 200 |  |  | 650 | 350 |  | 3 | Углерод (Toray 3K 200 tex) | Углеродная | 387 | 3350 | 230 | 1.5 | 3 | 7 | 200 |  |  | 650 | 350 |  |  | Реактопласт | Araldyte LY 8615 + Aradur |  | 43 | 147 | 52 | 3.5 | 1.5 | 50 | 80 | 120 | 1180 |  |  | 0.4 |  | 240 | 210 | 80 | 80 | 80 |  | 0.5 |  |  | Araldyte LY 8615 | Эпоксидная | Жидкая | 100 |  |  | 1.22 |  | Aradur | Ангидридный | 30 | Прозрачная жидкость |  | 0.095 | [8 empty] | Этиловый спирт + Ацетон (1:1)
95 | Углепластик | Лента из волокна HTS45 | Однонаправленная | 2366 | 71 |  | 825 | 34 |  | 1183 | 52 |  | 137 | 6.4 | [6 empty] | 5820 |  |  | 2 | 2 |  | 2 | 1415 |  |  |  | Автоклавирование | 45/55 |  | Ткань | 17 | Лента из волокна HTS45 | Однонаправленная |  | 10500 | 1 | 820 | 0.1 | 131 | 0.1 | 1.8 | 1.8 | 230 | 0.27 |  |  |  | 450 | 350 | 230 |  |  |  | 17 | HTS45 | Углеродное |  |  | 4500 | 245 | 1.8 | 3 | 7 | 200 |  |  | 450 | 350 | [10 empty] | 200 |  |  | 450 | 350 |  |  | Реактопласт | SB270 |  | 80 | 145 | 93 | 4.4 | 5.4 | 36 |  |  | 1230 | [10 empty] | 3.77 |  |  | SB270
96 | Углепластик | СС206 | Саржа | 700 | 630 |  | 620 | 590 |  | 1050 | 1080 |  | 43 | 43 | [6 empty] | 4950 |  |  | 2.1 | 2.1 |  | 2.2 | 1485 |  |  |  | Вакуумная инфузия | 55/45 |  | Ткань | 4 | СС206 | Саржа |  | 3000 | 2700 | 230 | 210 | 35 | 35 | 1.8 | 1.8 | 200 | 0.25 | 5/5 |  | 1000 | 650 | 350 | 200 |  |  |  | 3 | Углерод (Toray 3K 200 tex) | Углеродная |  | 387 | 3350 | 230 | 1.5 | 3 | 7 | 200 |  |  | 650 | 350 |  | 3 | Углерод (Toray 3K 200 tex) | Углеродная | 387 | 3350 | 230 | 1.5 | 3 | 7 | 200 |  |  | 650 | 350 |  |  | Реактопласт | Araldyte LY 8615 + Aradur |  | 43 | 147 | 52 | 3.5 | 1.5 | 50 | 80 | 120 | 1180 |  |  | 0.4 |  | 240 | 210 | 80 | 80 | 80 |  | 0.5 |  |  | Araldyte LY 8615 | Эпоксидная | Жидкая | 100 |  |  | 1.22 |  | Aradur | Ангидридный | 30 | Прозрачная жидкость |  | 0.095 | [8 empty] | Этиловый спирт + Ацетон (1:1)
97 | Стеклопластик | Т-10 (92) | Сатин | 550 | 280 |  | 314 | 156 |  | 492 | 245 |  | 26 | 14 | [6 empty] | 5450 |  |  | 5.3 | 5.2 |  | 9 | 2060 |  |  |  | Намотка | 30/70 |  | Ткань | 2 | Т-10 (92) | Сатин |  | 2450 | 1323 | 218 | 120 | 15 | 10 | 5.5 | 5.5 | 290 | 0.23 | 36/20 |  | 920 | 650 | 550 | 290 | 250 | 0.4 | 539.5 | 5 | Стекло (Jushi EDR 17-1200-386T) | Стеклянная |  | 29.4 | 4200 | 95 | 5 | 1 | 8 | 56 |  |  | 650 | 550 |  | 5 | Стекло (Jushi EDR 17-1200-386T) | Стеклянная | 29.4 | 4200 | 95 | 5 | 1 | 8 | 56 |  |  | 650 | 550 |  |  | Реактопласт | ЭТФ (100) + ДЭГ-1 (12) + СФ-340А |  | 52 | 173 | 72 | 4.1 | 1.5 | 50 |  |  | 1184 | [5 empty] | 230 | [7 empty] | ЭТФ (100) + ДЭГ-1 (12) | Эпоксидная | Вязкая | 100 |  | 27.2 | 1.184 |  | СФ-340А | Фенолформальдегидный | 35
98 | Арамидопластик | Т-43-76(А) | Сатин | 446 | 645 |  | 121 | 214 |  | 274 | 406 |  | 26 | 21 | [6 empty] | 3580 |  |  | 3.1 | 3.1 |  | 1.4 | 1310 |  |  |  | Намотка | 30/70 |  | Ткань | 12 | Т-43-76(А) | Сатин |  | 2820 | 3370 | 364 | 435 | 25 | 16 | 2.6 | 4.5 | 252 | 0.31 | 20/22 |  | 920 | 300 | 250 | 252 |  |  |  | 13 | Арамид (СВМ14,3х1) | Арамидное |  | 25.8 | 4500 | 103 | 2.6 | 0.1 | 14 | 14.3 |  | 110 | 300 | 250 |  | 11 | Стекло (ВМПС8 28х2) | Стеклянное | 29.4 | 4200 | 95 | 5 | 1 | 8 | 56 |  | 50 | 300 | 250 |  |  | Реактопласт | ЭХД (100) + ДЭГ-1 (9,5) + изо-ИМТГФА |  | 35 | 154 | 43 | 4.1 | 1.7 | 51 |  |  | 1175 | [5 empty] | 170 | [7 empty] | ЭХД (100) + ДЭГ-1 (9,5) | Эпоксидная | Вязкая | 100 |  | 26 | 1.18 |  | изо-ИМТГФА | Ангидридный | 86 |  |  | 0.03
99 | Стеклопластик | Т-10 (92) | Сатин | 452 | 267 |  | 252 | 171 |  | 354 | 257 |  | 20 | 14 | [6 empty] | 4830 |  |  | 5.4 | 5.4 |  | 9 | 1930 |  |  |  | Горячее прессование | 40/60 |  | Ткань | 2 | Т-10 (92) | Сатин |  | 2450 | 1323 | 218 | 120 | 15 | 10 | 5.5 | 5.5 | 290 | 0.23 | 36/20 |  | 920 | 650 | 550 | 290 | 250 | 0.4 | 539.5 | 9 | Стекло (Jushi EDR 17-1200-386T) | Стеклянное |  | 29.4 | 4200 | 95 | 5 | 1 | 8 | 56 |  |  | 650 | 550 |  | 9 | Стекло (Jushi EDR 17-1200-386T) | Стеклянное | 29.4 | 4200 | 95 | 5 | 1 | 8 | 56 |  |  | 650 | 550 |  |  | Реактопласт | СП-97С |  | 62 | 154 | 70 | 3.8 | 6.2 | 24 |  |  | 1200 |  |  | 0.6 |  |  | 182 | [7 empty] | СП-97С | Полиимидная |  | 70
100 | Стеклопластик | Т-13 | Полотняное | 345 | 206 |  | 182 | 124 |  | 304 | 123 |  | 15 | 9 | [6 empty] | 5200 |  |  | 5.4 | 5.6 |  | 10 | 1940 |  |  |  | Горячее прессование | 40/60 |  | Ткань | 5 | Т-13 | Полотняное |  | 2164 | 1176 | 261 | 174 | 14 | 10 | 5.2 | 5.4 | 285 | 0.27 | 16/10 |  | 920 | 650 | 550 | 285 |  |  |  | 4 | Стекло (EC7 54x2) | Стеклянная |  | 50.76 | 2741 | 81 | 5.1 | 1.6 | 7 | 108 |  |  | 650 | 550 |  | 4 | Стекло (EC7 54x2) | Стеклянная | 50.76 | 2741 | 81 | 5.1 | 1.6 | 7 | 108 |  |  | 650 | 550 |  |  | Реактопласт | ЭТФ (100) + ДЭГ-1 (12) + СФ-340А |  | 52 | 173 | 72 | 4.1 | 1.5 | 50 |  |  | 1184 | [5 empty] | 230 | [7 empty] | ЭТФ (100) + ДЭГ-1 (12) | Эпоксидная | Вязкая | 100 |  | 27.2 | 1.184 |  | СФ-340А | Фенолформальдегидный | 35
101 | Базальтопластик | ТБК-100 | Полотняное | 415 | 420 |  | 194 | 196 |  | 415 | 420 |  | 21 | 20 | [6 empty] | 3810 |  |  | 4.7 | 4.7 |  | 8 | 1880 |  |  |  | Вакуумная инфузия | 55/45 |  | Ткань | 1 | ТБК-100 | Полотняное |  | 784 | 784 | 82 | 82 | 18 | 18 | 3.7 | 3.7 | 190 | 0.19 | 10/9 |  | 1000 | 1000 | 650 | 190 |  |  |  | 1 | Базальт (Kamenny Vek KV42) | Базальтовая |  | 90 | 3000 | 86 | 3.5 | 3 | 13 | 136 |  |  | 1000 | 650 |  | 1 | Базальт (Kamenny Vek KV42) | Базальтовая | 90 | 3000 | 86 | 3.5 | 3 | 13 | 136 |  |  | 1000 | 650 |  |  | Реактопласт | ENYDYNE I 69475 A + Бутанокс |  | 45 | 143 | 50 | 4.3 | 4 | 52 | 26 | 18 | 1180 |  |  | 0.215 |  | 210 | 170 | 23 | 60 | 60 |  |  |  |  | ENYDYNE I 69475 A | Полиэфирная | Низковязкая | 100 |  |  | 1.166 |  | Бутанокс | Пеоксидный | 2 | Прозрачная бесцветная жидкость |  | 0.024 | [8 empty] | Лапроксид-БФ (бутилфенилглицидиловый эфир) | 0.025
102 | Стеклопластик | Т-13 | Полотняное | 470 | 242 |  | 248 | 145 |  | 438 | 210 |  | 24 | 11 | [6 empty] | 5320 |  |  | 5.2 | 5.2 |  | 9 | 2070 |  |  |  | Намотка | 30/70 |  | Ткань | 5 | Т-13 | Полотняное |  | 2164 | 1176 | 261 | 174 | 14 | 10 | 5.2 | 5.4 | 285 | 0.27 | 16/10 |  | 920 | 650 | 550 | 285 |  |  |  | 4 | Стекло (EC7 54x2) | Стеклянная |  | 50.76 | 2741 | 81 | 5.1 | 1 | 7 | 108 |  |  | 650 | 550 |  | 4 | Стекло (EC7 54x2) | Стеклянная | 50.76 | 2741 | 81 | 5.1 | 1 | 7 | 108 |  |  | 650 | 550 |  |  | Реактопласт | ЭТФ (100) + ДЭГ-1 (12) + СФ-340А |  | 52 | 173 | 72 | 4.1 | 1.5 | 50 |  |  | 1184 | [5 empty] | 230 | [7 empty] | ЭТФ (100) + ДЭГ-1 (12) | Эпоксидная | Вязкая | 100 |  | 27.2 | 1.184 |  | СФ-340А | Фенолформальдегидный | 35
103 | Базальтопластик | ТБК-100 | Полотняное | 465 | 460 |  | 263 | 245 |  | 480 | 473 |  | 24 | 24 | [6 empty] | 3700 |  |  | 4.5 | 4.5 |  | 8 | 2100 |  |  |  | Горячее прессование | 40/60 |  | Ткань | 1 | ТБК-100 | Полотняное |  | 784 | 784 | 85 | 82 | 18 | 18 | 3.7 | 3.7 | 190 | 0.19 | 10/9 |  | 1000 | 1000 | 650 | 190 |  |  |  | 1 | Базальт (Kamenny Vek KV42) | Базальтовая |  | 90 | 3000 | 86 | 3.5 | 3 | 13 | 136 |  |  | 1000 | 650 |  | 1 | Базальт (Kamenny Vek KV42) | Базальтовая | 90 | 3000 | 86 | 3.5 | 3 | 13 | 136 |  |  | 1000 | 650 |  |  | Реактопласт | Araldite LY 556 + изо-ИМТГФА |  | 65 | 162 | 71 | 3.9 | 1.7 | 55 | 5 (при 110 грудусах С) | 4 (при 110 грудусах С) | 1190 |  |  | 0.075 |  | 220 | 140 | 120 | 140 | 140 |  | 0.175 |  |  | Araldite LY 556 | Эпоксидная | Жидкая | 100 |  | 5.375 | 1.225 |  | изо-ИМТГФА | Ангидридный | 90 | Прозрачная жидкость от светло-желтого до светло-коричневого цвета |  | 0.03 |  | Trigonox+NL-51P | 0.007 | 0.963 |  | ПСК-1 | 180 |  | ДЭГ-1 | 0.07
104 | Углепластик | СС206 | Саржа | 700 | 630 |  | 620 | 590 |  | 1050 | 1080 |  | 43 | 43 | [6 empty] | 4950 |  |  | 2.1 | 2.1 |  | 2.2 | 1485 |  |  |  | Вакуумная инфузия | 55/45 |  | Ткань | 4 | СС206 | Саржа |  | 3000 | 2700 | 230 | 210 | 35 | 35 | 1.8 | 1.8 | 200 | 0.25 | 5/5 |  | 1000 | 650 | 350 | 200 |  |  |  | 3 | Углерод (Toray 3K 200 tex) | Углеродная |  | 387 | 3350 | 230 | 1.5 | 3 | 7 | 200 |  |  | 650 | 350 |  | 3 | Углерод (Toray 3K 200 tex) | Углеродная | 387 | 3350 | 230 | 1.5 | 3 | 7 | 200 |  |  | 650 | 350 |  |  | Реактопласт | Araldyte LY 8615 + Aradur |  | 43 | 147 | 52 | 3.5 | 1.5 | 50 | 80 | 120 | 1180 |  |  | 0.4 |  | 240 | 210 | 80 | 80 | 80 |  | 0.5 |  |  | Araldyte LY 8615 | Эпоксидная | Жидкая | 100 |  |  | 1.22 |  | Aradur | Ангидридный | 30 | Прозрачная жидкость |  | 0.095 | [8 empty] | Этиловый спирт + Ацетон (1:1)
105 | Арамидопластик | Т-43-76(А) | Сатин | 602 | 655 |  | 249 | 286 |  | 374 | 415 |  | 29 | 18 | [6 empty] | 3420 |  |  | 3.1 | 5.2 |  | 1.4 | 1240 |  |  |  | Горячее прессование | 40/60 |  | Ткань | 12 | Т-43-76(А) | Сатин |  | 2820 | 3370 | 364 | 435 | 23 | 16 | 3 | 4.5 | 252 | 0.31 | 20/22 |  | 920 | 300 | 250 | 252 |  |  |  | 13 | Арамид (СВМ14,3х1) | Арамидное |  | 25.8 | 4500 | 103 | 2.6 | 0.1 | 14 | 14.3 |  | 110 | 300 | 250 |  | 11 | Стекло (ВМПС8 28х2) | Стеклянное | 29.4 | 4200 | 95 | 5 | 1 | 8 | 56 |  | 50 | 300 | 250 |  |  | Реактопласт | ЭХД (100) + ДЭГ-1 (9,5) + изо-ИМТГФА |  | 35 | 154 | 43 | 4.1 | 1.7 | 51 |  |  | 1175 | [5 empty] | 170 | [7 empty] | ЭХД (100) + ДЭГ-1 (9,5) | Эпоксидная | Вязкая | 100 |  | 26 | 1.18 |  | изо-ИМТГФА | Ангидридный | 86 |  |  | 0.03
106 | Арамидопластик | Сатин 5/3 (СВМ14,3х2 + ВМП7,2х1) х2 | Сатин | 446 | 426 |  | 236 | 179 |  | 404 | 388 |  | 24 | 23 | [6 empty] | 3680 |  |  | 3.2 | 5.2 |  | 1.4 | 1320 |  |  |  | Намотка | 30/70 |  | Ткань | 14 | Сатин 5/3 (СВМ14,3х2 + ВМП7,2х1) х2 | Сатин |  | 3550 | 3930 | 374 | 414 | 25 | 20 | 2.8 | 4.5 | 247 | 0.38 | 14/19 |  | 920 | 300 | 250 | 247 |  |  |  | 14 | Арамид (СВМ14,3х2) | Арамидное |  | 51.8 | 4500 | 103 | 2.8 | 0.2 | 14 | 28.6 |  | 100 | 300 | 250 |  | 11 | Стекло (ВМПС8 28х2) | Стеклянное | 29.4 | 4200 | 95 | 5 | 1 | 8 | 56 |  |  | 300 | 250 |  |  | Реактопласт | ЭХД (100) + ДЭГ-1 (9,5) + изо-ИМТГФА |  | 35 | 154 | 43 | 4.1 | 1.7 | 51 |  |  | 1175 | [5 empty] | 170 | [7 empty] | ЭХД (100) + ДЭГ-1 (9,5) | Эпоксидная | Вязкая | 100 |  | 26 | 1.18 |  | изо-ИМТГФА | Ангидридный | 86 |  |  | 0.03
107 | Углепластик | СС206 | Саржа | 700 | 630 |  | 620 | 590 |  | 1050 | 1080 |  | 43 | 43 | [6 empty] | 4950 |  |  | 2.1 | 2.1 |  | 2.2 | 1485 |  |  |  | Вакуумная инфузия | 55/45 |  | Ткань | 4 | СС206 | Саржа |  | 3000 | 2700 | 230 | 210 | 35 | 35 | 1.8 | 1.8 | 200 | 0.25 | 5/5 |  | 1000 | 650 | 350 | 200 |  |  |  | 3 | Углерод (Toray 3K 200 tex) | Углеродная |  | 387 | 3350 | 230 | 1.5 | 3 | 7 | 200 |  |  | 650 | 350 |  | 3 | Углерод (Toray 3K 200 tex) | Углеродная | 387 | 3350 | 230 | 1.5 | 3 | 7 | 200 |  |  | 650 | 350 |  |  | Реактопласт | Araldyte LY 8615 + Aradur |  | 43 | 147 | 52 | 3.5 | 1.5 | 50 | 80 | 120 | 1180 |  |  | 0.4 |  | 240 | 210 | 80 | 80 | 80 |  | 0.5 |  |  | Araldyte LY 8615 | Эпоксидная | Жидкая | 100 |  |  | 1.22 |  | Aradur | Ангидридный | 30 | Прозрачная жидкость |  | 0.095 | [8 empty] | Этиловый спирт + Ацетон (1:1)
108 | Арамидопластик | Т-42-78 | Полотняное | 681.6 | 418 |  | 246 | 240.3 |  | 385 | 347 |  | 25 | 14 | [6 empty] | 3870 |  |  | 3.1 | 5.2 |  | 1.4 | 1310 |  |  |  | Намотка | 30/70 |  | Ткань | 15 | Т-42-78 | Полотняное |  | 2943 | 1962 | 368 | 245 | 23 | 10 | 3 | 4.5 | 280 | 0.32 | 18/20 |  | 920 | 300 | 250 | 280 |  |  |  | 15 | Арамид (СВМ58,8) | Арамидное |  | 106.4 | 4500 | 103 | 3 | 0.3 | 14 | 58.8 |  | 100 | 300 | 250 |  | 11 | Стекло (ВМПС8 28х2) | Стеклянное | 29.4 | 4200 | 95 | 5 | 1 | 8 | 56 |  |  | 300 | 250 |  |  | Реактопласт | ЭТФ (100) + ДЭГ-1 (12) + СФ-340А |  | 52 | 173 | 72 | 4.1 | 1.5 | 50 |  |  | 1184 | [5 empty] | 230 | [7 empty] | ЭТФ (100) + ДЭГ-1 (12) | Эпоксидная | Вязкая | 100 |  | 27.2 | 1.184 |  | СФ-340А | Фенолформальдегидный | 35
109 | Углепластик | УТ-900-3 | Саржа | 600 | 540 |  | 410 | 390 |  | 325 | 451 |  | 43 | 42 | [6 empty] | 5430 |  |  | 2.1 | 2.1 |  | 2.2 | 1510 |  |  |  | Горячее прессование | 40/60 |  | Ткань | 16 | УТ-900-3 | Саржа |  | 6400 | 6400 | 590 | 590 | 34 | 34 | 1.8 | 1.8 | 240 | 0.22 | 6/6 |  |  | 450 | 350 | 240 |  |  |  | 16 | Углерод (УКН-П-2500) | Углеродное |  | 1209.5 | 2800 | 235 | 1.3 | 2.5 | 8 | 205 |  |  | 450 | 350 |  | 16 | Углерод (УКН-П-2500) | Углеродное | 1209.5 | 2800 | 235 | 1.3 | 2.5 | 8 | 205 |  |  | 450 | 350 |  |  | Реактопласт | ЭТФ (100) + ДЭГ-1 (12) + Антистатическая добавка (12) + СФ-340А |  | 52 | 173 | 72 | 4.1 | 1.5 | 50 |  |  | 1180 | [13 empty] | ЭТФ (100) + ДЭГ-1 (12) | Эпоксидная | Вязкая | 100 |  | 27.2 | 1.25 |  | СФ-340А | Фенолформальдегидный | 35
110 | Стеклопластик | Т-13 | Полотняное | 470 | 242 |  | 248 | 145 |  | 438 | 210 |  | 24 | 11 | [6 empty] | 5320 |  |  | 5.2 | 5.2 |  | 9 | 2070 |  |  |  | Намотка | 30/70 |  | Ткань | 5 | Т-13 | Полотняное |  | 2164 | 1176 | 261 | 174 | 14 | 10 | 5.2 | 5.4 | 285 | 0.27 | 16/10 |  | 920 | 650 | 550 | 285 |  |  |  | 4 | Стекло (EC7 54x2) | Стеклянная |  | 50.76 | 2741 | 81 | 5.1 | 1 | 7 | 108 |  |  | 650 | 550 |  | 4 | Стекло (EC7 54x2) | Стеклянная | 50.76 | 2741 | 81 | 5.1 | 1 | 7 | 108 |  |  | 650 | 550 |  |  | Реактопласт | ЭТФ (100) + ДЭГ-1 (12) + СФ-340А |  | 52 | 173 | 72 | 4.1 | 1.5 | 50 |  |  | 1184 | [5 empty] | 230 | [7 empty] | ЭТФ (100) + ДЭГ-1 (12) | Эпоксидная | Вязкая | 100 |  | 27.2 | 1.184 |  | СФ-340А | Фенолформальдегидный | 35
111 | Стеклопластик | Т-25 | Полотняное | 611 | 90 |  | 365 | 52 |  | 545 | 43 |  | 22 | 5 | [6 empty] | 5270 |  |  | 5.5 | 5.5 |  | 8 | 2050 |  |  |  | Намотка | 30/70 |  | Ткань | 11 | Т-25 | Полотняное |  | 3920 | 294 | 627 | 47 | 18 | 3 | 5.2 | 5.5 | 365 | 0.3 | 10/6 |  | 920 | 850 | 550 | 365 |  |  |  | 12 | Стекло (ВМПС10 42х2х4) | Стеклянное |  | 29.4 | 4200 | 95 | 5 | 9 | 10 | 336 |  |  | 850 | 550 |  | 12 | Стекло (ВМПС10 42х2х4) | Стеклянное | 29.4 | 4200 | 95 | 5 | 9 | 10 | 336 |  |  | 850 | 550 |  |  | Реактопласт | ЭП-5122 |  | 54 | 147 | 62 | 4.1 | 1.5 | 46 |  |  | 1180 | [13 empty] | ЭП-5122 | Фенолформальдегидная |  | 60
112 | Углепластик | CC245 | Саржа | 904 | 904 |  | 783 | 783 |  | 1034 | 1045 |  | 41 | 42 | [6 empty] | 4800 |  |  | 2 | 2.1 |  | 2 | 1520 |  |  |  | Горячее прессование | 40/60 |  | Ткань | 6 | Углеродная ткань 22502 2х2, HTA40 | Саржа |  | 3000 | 2700 | 214 | 200 | 35 | 35 | 1.8 | 1.8 | 240 | 0.28 | 6/6 |  | 1000 | 450 | 350 | 240 |  |  |  | 6 | HTA40 | Углеродная |  | 387 | 4100 | 240 | 1.7 | 3 | 7 | 200 |  |  | 450 | 350 |  | 6 | HTA40 | Углеродная | 387 | 4100 | 240 | 1.7 | 3 | 7 | 200 |  |  | 450 | 350 |  |  | Реактопласт | T107 (Эпоксидный препрег) |  | 91 | 185 | 94 | 4.3 | 6.5 | 45 |  |  | 1180 | [10 empty] | 3.77
113 | Стеклопластик | Т-13 | Полотняное | 450 | 235 |  | 236 | 121 |  | 418 | 206 |  | 22 | 12 | [6 empty] | 5700 |  |  | 5.4 | 5.5 |  | 9 | 2080 |  |  |  | Намотка | 30/70 |  | Ткань | 5 | Т-13 | Полотняное |  | 2164 | 1176 | 261 | 174 | 14 | 10 | 5.2 | 5.4 | 285 | 0.27 | 16/10 |  | 920 | 650 | 550 | 285 |  |  |  | 4 | Стекло (EC7 54x2) | Стеклянная |  | 50.76 | 2741 | 81 | 5.1 | 1.6 | 7 | 108 |  |  | 650 | 550 |  | 4 | Стекло (EC7 54x2) | Стеклянная | 50.76 | 2741 | 81 | 5.1 | 1.6 | 7 | 108 |  |  | 650 | 550 |  |  | Реактопласт | ЭТФ (100) + ДЭГ-1 (12) + СФ-340А |  | 52 | 173 | 72 | 4.1 | 1.5 | 50 |  |  | 1184 | [5 empty] | 230 | [7 empty] | ЭТФ (100) + ДЭГ-1 (12) | Эпоксидная | Вязкая | 100 |  | 27.2 | 1.184 |  | СФ-340А | Фенолформальдегидный | 35
114 | Базальтопластик | ТБК-100 | Полотняное | 465 | 460 |  | 263 | 245 |  | 480 | 473 |  | 24 | 24 | [6 empty] | 3700 |  |  | 4.5 | 4.5 |  | 8 | 2100 |  |  |  | Горячее прессование | 40/60 |  | Ткань | 1 | ТБК-100 | Полотняное |  | 784 | 784 | 85 | 82 | 18 | 18 | 3.7 | 3.7 | 190 | 0.19 | 10/9 |  | 1000 | 1000 | 650 | 190 |  |  |  | 1 | Базальт (Kamenny Vek KV42) | Базальтовая |  | 90 | 3000 | 86 | 3.5 | 3 | 13 | 136 |  |  | 1000 | 650 |  | 1 | Базальт (Kamenny Vek KV42) | Базальтовая | 90 | 3000 | 86 | 3.5 | 3 | 13 | 136 |  |  | 1000 | 650 |  |  | Реактопласт | Araldite LY 556 + изо-ИМТГФА |  | 65 | 162 | 71 | 3.9 | 1.7 | 55 | 5 (при 110 грудусах С) | 4 (при 110 грудусах С) | 1190 |  |  | 0.075 |  | 220 | 140 | 120 | 140 | 140 |  | 0.175 |  |  | Araldite LY 556 | Эпоксидная | Жидкая | 100 |  | 5.375 | 1.225 |  | изо-ИМТГФА | Ангидридный | 90 | Прозрачная жидкость от светло-желтого до светло-коричневого цвета |  | 0.03 |  | Trigonox+NL-51P | 0.007 | 0.963 |  | ПСК-1 | 180 |  | ДЭГ-1 | 0.07
115 | Углепластик | CC245 | Саржа | 877 | 862 |  | 583 | 580 |  | 985 | 962 |  | 42 | 40 | [6 empty] | 4850 |  |  | 2.1 | 2.1 |  | 2.2 | 1420 |  |  |  | Вакуумная инфузия | 55/45 |  | Ткань | 6 | Углеродная ткань 22502 2х2, HTA40 | Саржа |  | 3000 | 2700 | 214 | 200 | 35 | 35 | 1.8 | 1.8 | 240 | 0.28 | 6/6 |  | 1000 | 450 | 350 | 240 |  |  |  | 6 | HTA40 | Углеродная |  | 387 | 4100 | 240 | 1.7 | 3 | 7 | 200 |  |  | 450 | 350 |  | 6 | HTA40 | Углеродная | 387 | 4100 | 240 | 1.7 | 3 | 7 | 200 |  |  | 450 | 350 |  |  | Реактопласт | Т20-60 |  | 80 | 173 | 84 | 3.2 | 1.5 | 24 |  |  | 1273 | [5 empty] | 87
116 | Базальтопластик | ТБК-100 | Полотняное | 445 | 447 |  | 215 | 210 |  | 471 | 447 |  | 24 | 23 | [6 empty] | 3440 |  |  | 4.6 | 4.7 |  | 8 | 1950 |  |  |  | RTM/Lite RTM | 50/50 |  | Ткань | 1 | ТБК-100 | Полотняное |  | 784 | 784 | 82 | 82 | 18 | 18 | 3.7 | 3.7 | 190 | 0.19 | 10/9 |  | 1000 | 1000 | 650 | 190 |  |  |  | 1 | Базальт (Kamenny Vek KV42) | Базальтовая |  | 90 | 3000 | 86 | 3.5 | 3 | 13 | 136 |  |  | 1000 | 650 |  | 1 | Базальт (Kamenny Vek KV42) | Базальтовая | 90 | 3000 | 86 | 3.5 | 3 | 13 | 136 |  |  | 1000 | 650 |  |  | Реактопласт | Araldite LY 556 + изо-ИМТГФА |  | 65 | 162 | 71 | 3.9 | 1.7 | 55 | 5 (при 110 грудусах С) | 4 (при 110 грудусах С) | 1190 |  |  | 0.075 |  | 220 | 140 | 120 | 140 | 140 |  | 0.175 |  |  | Araldite LY 556 | Эпоксидная | Жидкая | 100 |  | 5.375 | 1.225 |  | изо-ИМТГФА | Ангидридный | 90 | Прозрачная жидкость от светло-желтого до светло-коричневого цвета |  | 0.03 |  | 2-метилимидазол |  | 0.5 |  | Ultem-1010 | 215 |  | Этиловый спирт + Ацетон (1:1)
117 | Углепластик | CC245 | Саржа | 814 | 814 |  | 502 | 514 |  | 934 | 932 |  | 40 | 42 | [6 empty] | 4340 |  |  | 2.1 | 2.1 |  | 2.2 | 1415 |  |  |  | Вакуумная инфузия | 55/45 |  | Ткань | 6 | Углеродная ткань 22502 2х2, HTA40 | Саржа |  | 3000 | 2700 | 214 | 200 | 35 | 35 | 1.8 | 1.8 | 240 | 0.28 | 6/6 |  | 1000 | 450 | 350 | 240 |  |  |  | 6 | HTA40 | Углеродная |  | 387 | 4100 | 240 | 1.7 | 3 | 7 | 200 |  |  | 450 | 350 |  | 6 | HTA40 | Углеродная | 387 | 4100 | 240 | 1.7 | 3 | 7 | 200 |  |  | 450 | 350 |  |  | Реактопласт | ТО200 |  | 53 | 131 | 76 | 3.26 | 5.2 | 50 |  |  | 1147 | [5 empty] | 211
118 | Арамидопластик | Сатин 5/3 (СВМ14,3х2 + ВМП7,2х1) х2 | Сатин | 404 | 540 |  | 208 | 280 |  | 281 | 419 |  | 29 | 21 | [6 empty] | 3470 |  |  | 3 | 5.1 |  | 1.4 | 1260 |  |  |  | Горячее прессование | 40/60 |  | Ткань | 14 | Сатин 5/3 (СВМ14,3х2 + ВМП7,2х1) х2 | Сатин |  | 3550 | 3930 | 374 | 414 | 26 | 20 | 2.8 | 4.5 | 247 | 0.38 | 14/19 |  | 920 | 300 | 250 | 247 |  |  |  | 14 | Арамид (СВМ14,3х2) | Арамидное |  | 51.8 | 4500 | 103 | 2.8 | 0.2 | 14 | 28.6 |  | 100 | 300 | 250 |  | 11 | Стекло (ВМПС8 28х2) | Стеклянное | 29.4 | 4200 | 95 | 5 | 1 | 8 | 56 |  |  | 300 | 250 |  |  | Реактопласт | ЭХД (100) + ДЭГ-1 (9,5) + изо-ИМТГФА |  | 35 | 154 | 43 | 4.1 | 1.7 | 51 |  |  | 1175 | [5 empty] | 170 | [7 empty] | ЭХД (100) + ДЭГ-1 (9,5) | Эпоксидная | Вязкая | 100 |  | 26 | 1.18 |  | изо-ИМТГФА | Ангидридный | 86 |  |  | 0.03
119 | Стеклопластик | Т-10 (92) | Сатин | 550 | 280 |  | 314 | 156 |  | 492 | 245 |  | 26 | 14 | [6 empty] | 5450 |  |  | 5.3 | 5.2 |  | 9 | 2060 |  |  |  | Намотка | 30/70 |  | Ткань | 2 | Т-10 (92) | Сатин |  | 2450 | 1323 | 218 | 120 | 15 | 10 | 5.5 | 5.5 | 290 | 0.23 | 36/20 |  | 920 | 650 | 550 | 290 | 250 | 0.4 | 539.5 | 5 | Стекло (Jushi EDR 17-1200-386T) | Стеклянная |  | 29.4 | 4200 | 95 | 5 | 1 | 8 | 56 |  |  | 650 | 550 |  | 5 | Стекло (Jushi EDR 17-1200-386T) | Стеклянная | 29.4 | 4200 | 95 | 5 | 1 | 8 | 56 |  |  | 650 | 550 |  |  | Реактопласт | ЭТФ (100) + ДЭГ-1 (12) + СФ-340А |  | 52 | 173 | 72 | 4.1 | 1.5 | 50 |  |  | 1184 | [5 empty] | 230 | [7 empty] | ЭТФ (100) + ДЭГ-1 (12) | Эпоксидная | Вязкая | 100 |  | 27.2 | 1.184 |  | СФ-340А | Фенолформальдегидный | 35
120 | Углепластик | CC245 | Саржа | 800 | 720 |  | 614 | 610 |  | 1100 | 1170 |  | 42 | 42 | [6 empty] | 4950 |  |  | 2 | 2 |  | 2.2 | 1485 |  |  |  | Вакуумная инфузия | 55/45 |  | Ткань | 3 | CC245 | Саржа |  | 3000 | 2700 | 214 | 200 | 35 | 35 | 1.8 | 1.8 | 240 | 0.28 | 6/6 |  | 1000 | 650 | 350 | 240 |  |  |  | 3 | Углерод (Toray 3K 200 tex) | Углеродная |  | 387 | 3350 | 230 | 1.5 | 3 | 7 | 200 |  |  | 650 | 350 |  | 3 | Углерод (Toray 3K 200 tex) | Углеродная | 387 | 3350 | 230 | 1.5 | 3 | 7 | 200 |  |  | 650 | 350 |  |  | Реактопласт | Araldite LY 556 + ПЭПА |  | 62 | 150 | 67 | 4.1 | 1.5 | 51 | 80 | 1400 | 1197 |  | 0.59 | 2.2 |  | 230 | 190 | 20 | 60 | 60 |  | 1.5 |  |  | Araldite LY 556 | Эпоксидная | Жидкая | 100 |  | 5.375 | 1.225 |  | ПЭПА | Аминный | 10 | Жидкость от светло-желтого до темно-бурого цвета без механических включений, допускается зеленоватая окраска продукта. |  | 0.9 | [8 empty] | Этиловый спирт (45) + Ацетон (90) + Толуол (10)
121 | Базальтопластик | ТБК-100 | Полотняное | 460 | 462 |  | 250 | 256 |  | 492 | 472 |  | 24 | 25 | [6 empty] | 3807 |  |  | 4.5 | 4.6 |  | 8 | 2060 |  |  |  | Горячее прессование | 40/60 |  | Ткань | 1 | ТБК-100 | Полотняное |  | 784 | 784 | 82 | 82 | 18 | 18 | 3.7 | 3.7 | 190 | 0.19 | 10/9 |  | 1000 | 1000 | 650 | 190 |  |  |  | 1 | Базальт (Kamenny Vek KV42) | Базальтовая |  | 90 | 3000 | 86 | 3.5 | 3 | 13 | 136 |  |  | 1000 | 650 |  | 1 | Базальт (Kamenny Vek KV42) | Базальтовая | 90 | 3000 | 86 | 3.5 | 3 | 13 | 136 |  |  | 1000 | 650 |  |  | Реактопласт | ENYDYNE I 69475 A + Бутанокс |  | 45 | 143 | 50 | 4.3 | 4 | 52 | 26 | 18 | 1180 |  |  | 0.215 |  | 210 | 170 | 23 | 60 | 60 |  |  |  |  | ENYDYNE I 69475 A | Полиэфирная | Низковязкая | 100 |  |  | 1.166 |  | Бутанокс | Пеоксидный | 2 | Прозрачная бесцветная жидкость |  | 0.024 | [8 empty] | ФАМ(фурановая смола) | 32.5
122 | Стеклопластик | Т-25 | Полотняное | 611 | 90 |  | 365 | 52 |  | 545 | 43 |  | 22 | 5 | [6 empty] | 5270 |  |  | 5.5 | 5.5 |  | 8 | 2050 |  |  |  | Намотка | 30/70 |  | Ткань | 11 | Т-25 | Полотняное |  | 3920 | 294 | 627 | 47 | 18 | 3 | 5.2 | 5.5 | 365 | 0.3 | 10/6 |  | 920 | 850 | 550 | 365 |  |  |  | 12 | Стекло (ВМПС10 42х2х4) | Стеклянное |  | 29.4 | 4200 | 95 | 5 | 9 | 10 | 336 |  |  | 850 | 550 |  | 12 | Стекло (ВМПС10 42х2х4) | Стеклянное | 29.4 | 4200 | 95 | 5 | 9 | 10 | 336 |  |  | 850 | 550 |  |  | Реактопласт | ЭП-5122 |  | 54 | 147 | 62 | 4.1 | 1.5 | 46 |  |  | 1180 | [13 empty] | ЭП-5122 | Фенолформальдегидная |  | 60
123 | Арамидопластик | Сатин 5/3 (СВМ14,3х2 + ВМП7,2х1) х2 | Сатин | 446 | 426 |  | 236 | 179 |  | 404 | 388 |  | 24 | 23 | [6 empty] | 3680 |  |  | 3.2 | 5.2 |  | 1.4 | 1320 |  |  |  | Намотка | 30/70 |  | Ткань | 14 | Сатин 5/3 (СВМ14,3х2 + ВМП7,2х1) х2 | Сатин |  | 3550 | 3930 | 374 | 414 | 25 | 20 | 2.8 | 4.5 | 247 | 0.38 | 14/19 |  | 920 | 300 | 250 | 247 |  |  |  | 14 | Арамид (СВМ14,3х2) | Арамидное |  | 51.8 | 4500 | 103 | 2.8 | 0.2 | 14 | 28.6 |  | 100 | 300 | 250 |  | 11 | Стекло (ВМПС8 28х2) | Стеклянное | 29.4 | 4200 | 95 | 5 | 1 | 8 | 56 |  |  | 300 | 250 |  |  | Реактопласт | ЭХД (100) + ДЭГ-1 (9,5) + изо-ИМТГФА |  | 35 | 154 | 43 | 4.1 | 1.7 | 51 |  |  | 1175 | [5 empty] | 170 | [7 empty] | ЭХД (100) + ДЭГ-1 (9,5) | Эпоксидная | Вязкая | 100 |  | 26 | 1.18 |  | изо-ИМТГФА | Ангидридный | 86 |  |  | 0.03
124 | Стеклопластик | Т-10 (92) | Сатин | 550 | 280 |  | 314 | 156 |  | 492 | 245 |  | 26 | 14 | [6 empty] | 5450 |  |  | 5.3 | 5.2 |  | 9 | 2060 |  |  |  | Намотка | 30/70 |  | Ткань | 2 | Т-10 (92) | Сатин |  | 2450 | 1323 | 218 | 120 | 15 | 10 | 5.5 | 5.5 | 290 | 0.23 | 36/20 |  | 920 | 650 | 550 | 290 | 250 | 0.4 | 539.5 | 5 | Стекло (Jushi EDR 17-1200-386T) | Стеклянная |  | 29.4 | 4200 | 95 | 5 | 1 | 8 | 56 |  |  | 650 | 550 |  | 5 | Стекло (Jushi EDR 17-1200-386T) | Стеклянная | 29.4 | 4200 | 95 | 5 | 1 | 8 | 56 |  |  | 650 | 550 |  |  | Реактопласт | ЭТФ (100) + ДЭГ-1 (12) + СФ-340А |  | 52 | 173 | 72 | 4.1 | 1.5 | 50 |  |  | 1184 | [5 empty] | 230 | [7 empty] | ЭТФ (100) + ДЭГ-1 (12) | Эпоксидная | Вязкая | 100 |  | 27.2 | 1.184 |  | СФ-340А | Фенолформальдегидный | 35
125 | Стеклопластик | Т-10 (92) | Сатин | 452 | 267 |  | 252 | 171 |  | 354 | 257 |  | 20 | 14 | [6 empty] | 4830 |  |  | 5.4 | 5.4 |  | 9 | 1930 |  |  |  | Горячее прессование | 40/60 |  | Ткань | 2 | Т-10 (92) | Сатин |  | 2450 | 1323 | 218 | 120 | 15 | 10 | 5.5 | 5.5 | 290 | 0.23 | 36/20 |  | 920 | 650 | 550 | 290 | 250 | 0.4 | 539.5 | 9 | Стекло (Jushi EDR 17-1200-386T) | Стеклянное |  | 29.4 | 4200 | 95 | 5 | 1 | 8 | 56 |  |  | 650 | 550 |  | 9 | Стекло (Jushi EDR 17-1200-386T) | Стеклянное | 29.4 | 4200 | 95 | 5 | 1 | 8 | 56 |  |  | 650 | 550 |  |  | Реактопласт | СП-97С |  | 62 | 154 | 70 | 3.8 | 6.2 | 24 |  |  | 1200 |  |  | 0.6 |  |  | 182 | [7 empty] | СП-97С | Полиимидная |  | 70
126 | Стеклопластик | Т-10 (92) | Сатин | 452 | 267 |  | 252 | 171 |  | 354 | 257 |  | 20 | 14 | [6 empty] | 4830 |  |  | 5.4 | 5.4 |  | 9 | 1930 |  |  |  | Горячее прессование | 40/60 |  | Ткань | 2 | Т-10 (92) | Сатин |  | 2450 | 1323 | 218 | 120 | 15 | 10 | 5.5 | 5.5 | 290 | 0.23 | 36/20 |  | 920 | 650 | 550 | 290 | 250 | 0.4 | 539.5 | 9 | Стекло (Jushi EDR 17-1200-386T) | Стеклянное |  | 29.4 | 4200 | 95 | 5 | 1 | 8 | 56 |  |  | 650 | 550 |  | 9 | Стекло (Jushi EDR 17-1200-386T) | Стеклянное | 29.4 | 4200 | 95 | 5 | 1 | 8 | 56 |  |  | 650 | 550 |  |  | Реактопласт | СП-97С |  | 62 | 154 | 70 | 3.8 | 6.2 | 24 |  |  | 1200 |  |  | 0.6 |  |  | 182 | [7 empty] | СП-97С | Полиимидная |  | 70
127 | Базальтопластик | ТБК-100 | Полотняное | 460 | 462 |  | 250 | 256 |  | 492 | 472 |  | 24 | 25 | [6 empty] | 3807 |  |  | 4.5 | 4.6 |  | 8 | 2060 |  |  |  | Горячее прессование | 40/60 |  | Ткань | 1 | ТБК-100 | Полотняное |  | 784 | 784 | 82 | 82 | 18 | 18 | 3.7 | 3.7 | 190 | 0.19 | 10/9 |  | 1000 | 1000 | 650 | 190 |  |  |  | 1 | Базальт (Kamenny Vek KV42) | Базальтовая |  | 90 | 3000 | 86 | 3.5 | 3 | 13 | 136 |  |  | 1000 | 650 |  | 1 | Базальт (Kamenny Vek KV42) | Базальтовая | 90 | 3000 | 86 | 3.5 | 3 | 13 | 136 |  |  | 1000 | 650 |  |  | Реактопласт | ENYDYNE I 69475 A + Бутанокс |  | 45 | 143 | 50 | 4.3 | 4 | 52 | 26 | 18 | 1180 |  |  | 0.215 |  | 210 | 170 | 23 | 60 | 60 |  |  |  |  | ENYDYNE I 69475 A | Полиэфирная | Низковязкая | 100 |  |  | 1.166 |  | Бутанокс | Пеоксидный | 2 | Прозрачная бесцветная жидкость |  | 0.024 | [8 empty] | ФАМ(фурановая смола) | 32.5
128 | Углепластик | CC245 | Саржа | 854 | 805 |  | 504 | 518 |  | 974 | 975 |  | 41 | 41 | [6 empty] | 4550 |  |  | 2 | 2.1 |  | 2.2 | 1450 |  |  |  | Автоклавирование | 45/55 |  | Ткань | 6 | Углеродная ткань 22502 2х2, HTA40 | Саржа |  | 3000 | 2700 | 214 | 200 | 35 | 35 | 1.8 | 1.8 | 240 | 0.28 | 6/6 |  | 1000 | 450 | 350 | 240 |  |  |  | 6 | HTA40 | Углеродная |  | 387 | 4100 | 240 | 1.7 | 3 | 7 | 200 |  |  | 450 | 350 |  | 6 | HTA40 | Углеродная | 387 | 4100 | 240 | 1.7 | 3 | 7 | 200 |  |  | 450 | 350 |  |  | Реактопласт | B180 |  | 94 | 192 | 87 | 4.3 | 5.3 | 24 |  |  | 1180 | [5 empty] | 175 |  |  |  |  | 4.17
129 | Базальтопластик | ТБК-100 | Полотняное | 425 | 431 |  | 231 | 215 |  | 450 | 453 |  | 21 | 21 | [6 empty] | 3428 |  |  | 4.5 | 4.5 |  | 8 | 1910 |  |  |  | Вакуумная инфузия | 55/45 |  | Ткань | 1 | ТБК-100 | Полотняное |  | 784 | 784 | 82 | 82 | 18 | 18 | 3.7 | 3.7 | 190 | 0.19 | 10/9 |  | 1000 | 1000 | 650 | 190 |  |  |  | 1 | Базальт (Kamenny Vek KV42) | Базальтовая |  | 90 | 3000 | 86 | 3.5 | 3 | 13 | 136 |  |  | 1000 | 650 |  | 1 | Базальт (Kamenny Vek KV42) | Базальтовая | 90 | 3000 | 86 | 3.5 | 3 | 13 | 136 |  |  | 1000 | 650 |  |  | Реактопласт | Araldite LY 556 + изо-ИМТГФА |  | 65 | 162 | 71 | 3.9 | 1.7 | 55 | 5 (при 110 грудусах С) | 4 (при 110 грудусах С) | 1190 |  |  | 0.075 |  | 220 | 140 | 120 | 140 | 140 |  | 0.175 |  |  | Araldite LY 556 | Эпоксидная | Жидкая | 100 |  | 5.375 | 1.225 |  | изо-ИМТГФА | Ангидридный | 90 | Прозрачная жидкость от светло-желтого до светло-коричневого цвета |  | 0.03 | [5 empty] | СО-3 |  |  | ДЭГ-1 | 0.07
130 | Углепластик | CC245 | Саржа | 800 | 720 |  | 614 | 610 |  | 1100 | 1170 |  | 42 | 42 | [6 empty] | 4950 |  |  | 2 | 2 |  | 2.2 | 1485 |  |  |  | Вакуумная инфузия | 55/45 |  | Ткань | 3 | CC245 | Саржа |  | 3000 | 2700 | 214 | 200 | 35 | 35 | 1.8 | 1.8 | 240 | 0.28 | 6/6 |  | 1000 | 650 | 350 | 240 |  |  |  | 3 | Углерод (Toray 3K 200 tex) | Углеродная |  | 387 | 3350 | 230 | 1.5 | 3 | 7 | 200 |  |  | 650 | 350 |  | 3 | Углерод (Toray 3K 200 tex) | Углеродная | 387 | 3350 | 230 | 1.5 | 3 | 7 | 200 |  |  | 650 | 350 |  |  | Реактопласт | Araldite LY 556 + ПЭПА |  | 62 | 150 | 67 | 4.1 | 1.5 | 51 | 80 | 1400 | 1197 |  | 0.59 | 2.2 |  | 230 | 190 | 20 | 60 | 60 |  | 1.5 |  |  | Araldite LY 556 | Эпоксидная | Жидкая | 100 |  | 5.375 | 1.225 |  | ПЭПА | Аминный | 10 | Жидкость от светло-желтого до темно-бурого цвета без механических включений, допускается зеленоватая окраска продукта. |  | 0.9 | [8 empty] | Этиловый спирт (45) + Ацетон (90) + Толуол (10)
131 | Углепластик | CC245 | Саржа | 800 | 720 |  | 614 | 610 |  | 1100 | 1170 |  | 42 | 42 | [6 empty] | 4950 |  |  | 2 | 2 |  | 2.2 | 1485 |  |  |  | Вакуумная инфузия | 55/45 |  | Ткань | 3 | CC245 | Саржа |  | 3000 | 2700 | 214 | 200 | 35 | 35 | 1.8 | 1.8 | 240 | 0.28 | 6/6 |  | 1000 | 650 | 350 | 240 |  |  |  | 3 | Углерод (Toray 3K 200 tex) | Углеродная |  | 387 | 3350 | 230 | 1.5 | 3 | 7 | 200 |  |  | 650 | 350 |  | 3 | Углерод (Toray 3K 200 tex) | Углеродная | 387 | 3350 | 230 | 1.5 | 3 | 7 | 200 |  |  | 650 | 350 |  |  | Реактопласт | Araldite LY 556 + ПЭПА |  | 62 | 150 | 67 | 4.1 | 1.5 | 51 | 80 | 1400 | 1197 |  | 0.59 | 2.2 |  | 230 | 190 | 20 | 60 | 60 |  | 1.5 |  |  | Araldite LY 556 | Эпоксидная | Жидкая | 100 |  | 5.375 | 1.225 |  | ПЭПА | Аминный | 10 | Жидкость от светло-желтого до темно-бурого цвета без механических включений, допускается зеленоватая окраска продукта. |  | 0.9 | [8 empty] | Этиловый спирт (45) + Ацетон (90) + Толуол (10)
132 | Углепластик | CC245 | Саржа | 814 | 814 |  | 502 | 514 |  | 934 | 932 |  | 40 | 42 | [6 empty] | 4340 |  |  | 2.1 | 2.1 |  | 2.2 | 1415 |  |  |  | Вакуумная инфузия | 55/45 |  | Ткань | 6 | Углеродная ткань 22502 2х2, HTA40 | Саржа |  | 3000 | 2700 | 214 | 200 | 35 | 35 | 1.8 | 1.8 | 240 | 0.28 | 6/6 |  | 1000 | 450 | 350 | 240 |  |  |  | 6 | HTA40 | Углеродная |  | 387 | 4100 | 240 | 1.7 | 3 | 7 | 200 |  |  | 450 | 350 |  | 6 | HTA40 | Углеродная | 387 | 4100 | 240 | 1.7 | 3 | 7 | 200 |  |  | 450 | 350 |  |  | Реактопласт | ТО200 |  | 53 | 131 | 76 | 3.26 | 5.2 | 50 |  |  | 1147 | [5 empty] | 211
133 | Арамидопластик | Сатин 5/3 (СВМ14,3х2 + ВМП7,2х1) х2 | Сатин | 446 | 426 |  | 236 | 179 |  | 404 | 388 |  | 24 | 23 | [6 empty] | 3680 |  |  | 3.2 | 5.2 |  | 1.4 | 1320 |  |  |  | Намотка | 30/70 |  | Ткань | 14 | Сатин 5/3 (СВМ14,3х2 + ВМП7,2х1) х2 | Сатин |  | 3550 | 3930 | 374 | 414 | 25 | 20 | 2.8 | 4.5 | 247 | 0.38 | 14/19 |  | 920 | 300 | 250 | 247 |  |  |  | 14 | Арамид (СВМ14,3х2) | Арамидное |  | 51.8 | 4500 | 103 | 2.8 | 0.2 | 14 | 28.6 |  | 100 | 300 | 250 |  | 11 | Стекло (ВМПС8 28х2) | Стеклянное | 29.4 | 4200 | 95 | 5 | 1 | 8 | 56 |  |  | 300 | 250 |  |  | Реактопласт | ЭХД (100) + ДЭГ-1 (9,5) + изо-ИМТГФА |  | 35 | 154 | 43 | 4.1 | 1.7 | 51 |  |  | 1175 | [5 empty] | 170 | [7 empty] | ЭХД (100) + ДЭГ-1 (9,5) | Эпоксидная | Вязкая | 100 |  | 26 | 1.18 |  | изо-ИМТГФА | Ангидридный | 86 |  |  | 0.03
134 | Стеклопластик | Т-СУ 8/3(ВМП)-78 | Сатин | 384 | 495 |  | 252 | 350 |  | 323 | 391 |  | 12 | 18 | [6 empty] | 5250 |  |  | 5.5 | 5.4 |  | 10 | 2060 |  |  |  | Намотка | 30/70 |  | Ткань | 10 | Т-СУ 8/3(ВМП)-78 | Сатин |  | 2156 | 2842 | 319 | 421 | 10 | 15 | 5.5 | 5.2 | 320 | 0.27 | 24/32 |  | 920 | 850 | 650 | 320 |  |  |  | 11 | Стекло (ВМПС8 28х2) | Стеклянное |  | 29.4 | 4200 | 95 | 5 | 1 | 8 | 56 |  |  | 850 | 650 |  | 11 | Стекло (ВМПС8 28х2) | Стеклянное | 29.4 | 4200 | 95 | 5 | 1 | 8 | 56 |  |  | 850 | 650 |  |  | Реактопласт | ЭТФ (100) + ДЭГ-1 (12) + изо-ИМТГФА |  | 35 | 154 | 43 | 4.1 | 1.7 | 51 |  |  | 1175 | [5 empty] | 0 | [7 empty] | ЭТФ (100) + ДЭГ-1 (12) | Эпоксидная | Вязкая | 100 |  | 27.2 | 1.184 |  | изо-ИМТГФА | Ангидридный | 86 |  |  | 0.03
135 | Арамидопластик | Т-42-78 | Полотняное | 681.6 | 418 |  | 246 | 240.3 |  | 385 | 347 |  | 25 | 14 | [6 empty] | 3870 |  |  | 3.1 | 5.2 |  | 1.4 | 1310 |  |  |  | Намотка | 30/70 |  | Ткань | 15 | Т-42-78 | Полотняное |  | 2943 | 1962 | 368 | 245 | 23 | 10 | 3 | 4.5 | 280 | 0.32 | 18/20 |  | 920 | 300 | 250 | 280 |  |  |  | 15 | Арамид (СВМ58,8) | Арамидное |  | 106.4 | 4500 | 103 | 3 | 0.3 | 14 | 58.8 |  | 100 | 300 | 250 |  | 11 | Стекло (ВМПС8 28х2) | Стеклянное | 29.4 | 4200 | 95 | 5 | 1 | 8 | 56 |  |  | 300 | 250 |  |  | Реактопласт | ЭТФ (100) + ДЭГ-1 (12) + СФ-340А |  | 52 | 173 | 72 | 4.1 | 1.5 | 50 |  |  | 1184 | [5 empty] | 230 | [7 empty] | ЭТФ (100) + ДЭГ-1 (12) | Эпоксидная | Вязкая | 100 |  | 27.2 | 1.184 |  | СФ-340А | Фенолформальдегидный | 35
136 | Базальтопластик | ТБК-100 | Полотняное | 425 | 431 |  | 231 | 215 |  | 450 | 453 |  | 21 | 21 | [6 empty] | 3428 |  |  | 4.5 | 4.5 |  | 8 | 1910 |  |  |  | Вакуумная инфузия | 55/45 |  | Ткань | 1 | ТБК-100 | Полотняное |  | 784 | 784 | 82 | 82 | 18 | 18 | 3.7 | 3.7 | 190 | 0.19 | 10/9 |  | 1000 | 1000 | 650 | 190 |  |  |  | 1 | Базальт (Kamenny Vek KV42) | Базальтовая |  | 90 | 3000 | 86 | 3.5 | 3 | 13 | 136 |  |  | 1000 | 650 |  | 1 | Базальт (Kamenny Vek KV42) | Базальтовая | 90 | 3000 | 86 | 3.5 | 3 | 13 | 136 |  |  | 1000 | 650 |  |  | Реактопласт | Araldite LY 556 + изо-ИМТГФА |  | 65 | 162 | 71 | 3.9 | 1.7 | 55 | 5 (при 110 грудусах С) | 4 (при 110 грудусах С) | 1190 |  |  | 0.075 |  | 220 | 140 | 120 | 140 | 140 |  | 0.175 |  |  | Araldite LY 556 | Эпоксидная | Жидкая | 100 |  | 5.375 | 1.225 |  | изо-ИМТГФА | Ангидридный | 90 | Прозрачная жидкость от светло-желтого до светло-коричневого цвета |  | 0.03 | [5 empty] | СО-3 |  |  | ДЭГ-1 | 0.07
137 | Углепластик | CC245 | Саржа | 963 | 948 |  | 767 | 745 |  | 1053 | 1084 |  | 43 | 41 | [6 empty] | 4500 |  |  | 2 | 2 |  | 2.1 | 1450 |  |  |  | Автоклавирование | 45/55 |  | Ткань | 6 | Углеродная ткань 22502 2х2, HTA40 | Саржа |  | 3000 | 2700 | 214 | 200 | 35 | 35 | 1.8 | 1.8 | 240 | 0.28 | 6/6 |  | 1000 | 450 | 350 | 240 |  |  |  | 6 | HTA40 | Углеродная |  | 387 | 4100 | 240 | 1.7 | 3 | 7 | 200 |  |  | 450 | 350 |  | 6 | HTA40 | Углеродная | 387 | 4100 | 240 | 1.7 | 3 | 7 | 200 |  |  | 450 | 350 |  |  | Реактопласт | T107 (Автоклвный препрег) |  | 91 | 185 | 94 | 4.3 | 6.5 | 45 |  |  | 1180 | [5 empty] | 182 |  |  |  |  | 3.1
138 | Стеклопластик | Т-13 | Полотняное | 482 | 247 |  | 243 | 132 |  | 450 | 215 |  | 25 | 11 | [6 empty] | 5800 |  |  | 5.4 | 5.4 |  | 9 | 2080 |  |  |  | Намотка | 30/70 |  | Ткань | 5 | Т-13 | Полотняное |  | 2164 | 1176 | 261 | 174 | 14 | 10 | 5.2 | 5.4 | 285 | 0.27 | 16/10 |  | 920 | 650 | 550 | 285 |  |  |  | 4 | Стекло (EC7 54x2) | Стеклянная |  | 50.76 | 2741 | 81 | 5.1 | 1.6 | 7 | 108 |  |  | 650 | 550 |  | 4 | Стекло (EC7 54x2) | Стеклянная | 50.76 | 2741 | 81 | 5.1 | 1.6 | 7 | 108 |  |  | 650 | 550 |  |  | Реактопласт | ЭТФ (100) + ДЭГ-1 (12) + СФ-340А |  | 52 | 173 | 72 | 4.1 | 1.5 | 50 |  |  | 1184 | [5 empty] | 230 | [7 empty] | ЭТФ (100) + ДЭГ-1 (12) | Эпоксидная | Вязкая | 100 |  | 27.2 | 1.184 |  | СФ-340А | Фенолформальдегидный | 35
139 | Арамидопластик | Сатин 5/3 (СВМ14,3х2 + ВМП7,2х1) х3 | Сатин | 669 | 316 |  | 198 | 169 |  | 374 | 281 |  | 24 | 18 | [6 empty] | 3720 |  |  | 3 | 3 |  | 1.4 | 1320 |  |  |  | Намотка | 30/70 |  | Ткань | 13 | Сатин 5/3 (СВМ14,3х2 + ВМП7,2х1) х3 | Сатин |  | 3640 | 3660 | 416 | 418 | 28 | 18 | 2.8 | 4.5 | 254 | 0.35 | 18/20 |  | 920 | 300 | 250 | 254 |  |  |  | 14 | Арамид (СВМ14,3х2) | Арамидное |  | 51.8 | 4500 | 103 | 2.8 | 0.2 | 14 | 28.6 |  | 100 | 300 | 250 |  | 11 | Стекло (ВМПС8 28х2) | Стеклянное | 29.4 | 4200 | 95 | 5 | 1 | 8 | 56 |  |  | 300 | 250 |  |  | Реактопласт | ЭХД (100) + ДЭГ-1 (9,5) + изо-ИМТГФА |  | 35 | 154 | 43 | 4.1 | 1.7 | 51 |  |  | 1175 | [5 empty] | 170 | [7 empty] | ЭХД (100) + ДЭГ-1 (9,5) | Эпоксидная | Вязкая | 100 |  | 26 | 1.18 |  | изо-ИМТГФА | Ангидридный | 86 |  |  | 0.03
140 | Стеклопластик | Т-25 | Полотняное | 611 | 90 |  | 365 | 52 |  | 545 | 43 |  | 22 | 5 | [6 empty] | 5270 |  |  | 5.5 | 5.5 |  | 8 | 2050 |  |  |  | Намотка | 30/70 |  | Ткань | 11 | Т-25 | Полотняное |  | 3920 | 294 | 627 | 47 | 18 | 3 | 5.2 | 5.5 | 365 | 0.3 | 10/6 |  | 920 | 850 | 550 | 365 |  |  |  | 12 | Стекло (ВМПС10 42х2х4) | Стеклянное |  | 29.4 | 4200 | 95 | 5 | 9 | 10 | 336 |  |  | 850 | 550 |  | 12 | Стекло (ВМПС10 42х2х4) | Стеклянное | 29.4 | 4200 | 95 | 5 | 9 | 10 | 336 |  |  | 850 | 550 |  |  | Реактопласт | ЭП-5122 |  | 54 | 147 | 62 | 4.1 | 1.5 | 46 |  |  | 1180 | [13 empty] | ЭП-5122 | Фенолформальдегидная |  | 60
141 | Углепластик | CC245 | Саржа | 800 | 720 |  | 614 | 610 |  | 1100 | 1170 |  | 42 | 42 | [6 empty] | 4950 |  |  | 2 | 2 |  | 2.2 | 1485 |  |  |  | Вакуумная инфузия | 55/45 |  | Ткань | 3 | CC245 | Саржа |  | 3000 | 2700 | 214 | 200 | 35 | 35 | 1.8 | 1.8 | 240 | 0.28 | 6/6 |  | 1000 | 650 | 350 | 240 |  |  |  | 3 | Углерод (Toray 3K 200 tex) | Углеродная |  | 387 | 3350 | 230 | 1.5 | 3 | 7 | 200 |  |  | 650 | 350 |  | 3 | Углерод (Toray 3K 200 tex) | Углеродная | 387 | 3350 | 230 | 1.5 | 3 | 7 | 200 |  |  | 650 | 350 |  |  | Реактопласт | Araldite LY 556 + ПЭПА |  | 62 | 150 | 67 | 4.1 | 1.5 | 51 | 80 | 1400 | 1197 |  | 0.59 | 2.2 |  | 230 | 190 | 20 | 60 | 60 |  | 1.5 |  |  | Araldite LY 556 | Эпоксидная | Жидкая | 100 |  | 5.375 | 1.225 |  | ПЭПА | Аминный | 10 | Жидкость от светло-желтого до темно-бурого цвета без механических включений, допускается зеленоватая окраска продукта. |  | 0.9 | [8 empty] | Этиловый спирт (45) + Ацетон (90) + Толуол (10)
142 | Арамидопластик | Сатин 5/3 (СВМ14,3х2 + ВМП7,2х1) х2 | Сатин | 404 | 540 |  | 208 | 280 |  | 281 | 419 |  | 29 | 21 | [6 empty] | 3470 |  |  | 3 | 5.1 |  | 1.4 | 1260 |  |  |  | Горячее прессование | 40/60 |  | Ткань | 14 | Сатин 5/3 (СВМ14,3х2 + ВМП7,2х1) х2 | Сатин |  | 3550 | 3930 | 374 | 414 | 26 | 20 | 2.8 | 4.5 | 247 | 0.38 | 14/19 |  | 920 | 300 | 250 | 247 |  |  |  | 14 | Арамид (СВМ14,3х2) | Арамидное |  | 51.8 | 4500 | 103 | 2.8 | 0.2 | 14 | 28.6 |  | 100 | 300 | 250 |  | 11 | Стекло (ВМПС8 28х2) | Стеклянное | 29.4 | 4200 | 95 | 5 | 1 | 8 | 56 |  |  | 300 | 250 |  |  | Реактопласт | ЭХД (100) + ДЭГ-1 (9,5) + изо-ИМТГФА |  | 35 | 154 | 43 | 4.1 | 1.7 | 51 |  |  | 1175 | [5 empty] | 170 | [7 empty] | ЭХД (100) + ДЭГ-1 (9,5) | Эпоксидная | Вязкая | 100 |  | 26 | 1.18 |  | изо-ИМТГФА | Ангидридный | 86 |  |  | 0.03
143 | Арамидопластик | Т-43-76(А) | Сатин | 602 | 655 |  | 249 | 286 |  | 374 | 415 |  | 29 | 18 | [6 empty] | 3420 |  |  | 3.1 | 5.2 |  | 1.4 | 1240 |  |  |  | Горячее прессование | 40/60 |  | Ткань | 12 | Т-43-76(А) | Сатин |  | 2820 | 3370 | 364 | 435 | 23 | 16 | 3 | 4.5 | 252 | 0.31 | 20/22 |  | 920 | 300 | 250 | 252 |  |  |  | 13 | Арамид (СВМ14,3х1) | Арамидное |  | 25.8 | 4500 | 103 | 2.6 | 0.1 | 14 | 14.3 |  | 110 | 300 | 250 |  | 11 | Стекло (ВМПС8 28х2) | Стеклянное | 29.4 | 4200 | 95 | 5 | 1 | 8 | 56 |  | 50 | 300 | 250 |  |  | Реактопласт | ЭХД (100) + ДЭГ-1 (9,5) + изо-ИМТГФА |  | 35 | 154 | 43 | 4.1 | 1.7 | 51 |  |  | 1175 | [5 empty] | 170 | [7 empty] | ЭХД (100) + ДЭГ-1 (9,5) | Эпоксидная | Вязкая | 100 |  | 26 | 1.18 |  | изо-ИМТГФА | Ангидридный | 86 |  |  | 0.03
144 | Арамидопластик | Т-42/1-76 | Сатин | 840 | 203 |  | 611 | 135 |  | 421 | 167 |  | 28 | 11 | [6 empty] | 3250 |  |  | 3 | 4.2 |  | 1.4 | 1350 |  |  |  | Горячее прессование | 40/60 |  | Ткань | 19 | Т-42/1-76 | Сатин |  | 2943 | 785 | 420 | 112 | 23 | 10 | 2.6 | 5.1 | 190 | 0.28 |  |  | 920 | 300 | 250 | 190 |  |  |  | 13 | Арамид (СВМ14,3х1) | Арамидное |  | 25.8 |  | 103 | 2.6 | 0.1 | 7 | 14.3 |  | 110 | 300 | 250 |  | 19 | Стекло (ВМ-1) | Стеклянное |  | 4200 | 95 | 4.8 | [5 empty] | 300 | 250 |  |  | Реактопласт | 5-211-БН |  | 60 | 136 | 71 | 3.3 | 4.5 | 52 |  |  | 1181 | [6 empty] | 120 | 120 | 120 |  |  |  |  | 5-211-БН | Эпоксиды | Вязкая | 100 |  | 16 |  |  | СФ-341А | Фенолформальдегидный | 70
145 | Базальтопластик | ТБК-100 | Полотняное | 460 | 462 |  | 250 | 256 |  | 492 | 472 |  | 24 | 25 | [6 empty] | 3807 |  |  | 4.5 | 4.6 |  | 8 | 2060 |  |  |  | Горячее прессование | 40/60 |  | Ткань | 1 | ТБК-100 | Полотняное |  | 784 | 784 | 82 | 82 | 18 | 18 | 3.7 | 3.7 | 190 | 0.19 | 10/9 |  | 1000 | 1000 | 650 | 190 |  |  |  | 1 | Базальт (Kamenny Vek KV42) | Базальтовая |  | 90 | 3000 | 86 | 3.5 | 3 | 13 | 136 |  |  | 1000 | 650 |  | 1 | Базальт (Kamenny Vek KV42) | Базальтовая | 90 | 3000 | 86 | 3.5 | 3 | 13 | 136 |  |  | 1000 | 650 |  |  | Реактопласт | ENYDYNE I 69475 A + Бутанокс |  | 45 | 143 | 50 | 4.3 | 4 | 52 | 26 | 18 | 1180 |  |  | 0.215 |  | 210 | 170 | 23 | 60 | 60 |  |  |  |  | ENYDYNE I 69475 A | Полиэфирная | Низковязкая | 100 |  |  | 1.166 |  | Бутанокс | Пеоксидный | 2 | Прозрачная бесцветная жидкость |  | 0.024 | [8 empty] | ФАМ(фурановая смола) | 32.5
146 | Стеклопластик | Т-СУ 8/3(ВМП)-78 | Сатин | 384 | 495 |  | 252 | 350 |  | 323 | 391 |  | 12 | 18 | [6 empty] | 5250 |  |  | 5.5 | 5.4 |  | 10 | 2060 |  |  |  | Намотка | 30/70 |  | Ткань | 10 | Т-СУ 8/3(ВМП)-78 | Сатин |  | 2156 | 2842 | 319 | 421 | 10 | 15 | 5.5 | 5.2 | 320 | 0.27 | 24/32 |  | 920 | 850 | 650 | 320 |  |  |  | 11 | Стекло (ВМПС8 28х2) | Стеклянное |  | 29.4 | 4200 | 95 | 5 | 1 | 8 | 56 |  |  | 850 | 650 |  | 11 | Стекло (ВМПС8 28х2) | Стеклянное | 29.4 | 4200 | 95 | 5 | 1 | 8 | 56 |  |  | 850 | 650 |  |  | Реактопласт | ЭТФ (100) + ДЭГ-1 (12) + изо-ИМТГФА |  | 35 | 154 | 43 | 4.1 | 1.7 | 51 |  |  | 1175 | [5 empty] | 0 | [7 empty] | ЭТФ (100) + ДЭГ-1 (12) | Эпоксидная | Вязкая | 100 |  | 27.2 | 1.184 |  | изо-ИМТГФА | Ангидридный | 86 |  |  | 0.03
147 | Арамидопластик | Т-42/1-76 | Сатин | 840 | 203 |  | 611 | 135 |  | 421 | 167 |  | 28 | 11 | [6 empty] | 3250 |  |  | 3 | 4.2 |  | 1.4 | 1350 |  |  |  | Горячее прессование | 40/60 |  | Ткань | 19 | Т-42/1-76 | Сатин |  | 2943 | 785 | 420 | 112 | 23 | 10 | 2.6 | 5.1 | 190 | 0.28 |  |  | 920 | 300 | 250 | 190 |  |  |  | 13 | Арамид (СВМ14,3х1) | Арамидное |  | 25.8 |  | 103 | 2.6 | 0.1 | 7 | 14.3 |  | 110 | 300 | 250 |  | 19 | Стекло (ВМ-1) | Стеклянное |  | 4200 | 95 | 4.8 | [5 empty] | 300 | 250 |  |  | Реактопласт | 5-211-БН |  | 60 | 136 | 71 | 3.3 | 4.5 | 52 |  |  | 1181 | [6 empty] | 120 | 120 | 120 |  |  |  |  | 5-211-БН | Эпоксиды | Вязкая | 100 |  | 16 |  |  | СФ-341А | Фенолформальдегидный | 70
148 | Арамидопластик | Сатин 5/3 (СВМ14,3х2 + ВМП7,2х1) х2 | Сатин | 404 | 540 |  | 208 | 280 |  | 281 | 419 |  | 29 | 21 | [6 empty] | 3470 |  |  | 3 | 5.1 |  | 1.4 | 1260 |  |  |  | Горячее прессование | 40/60 |  | Ткань | 14 | Сатин 5/3 (СВМ14,3х2 + ВМП7,2х1) х2 | Сатин |  | 3550 | 3930 | 374 | 414 | 26 | 20 | 2.8 | 4.5 | 247 | 0.38 | 14/19 |  | 920 | 300 | 250 | 247 |  |  |  | 14 | Арамид (СВМ14,3х2) | Арамидное |  | 51.8 | 4500 | 103 | 2.8 | 0.2 | 14 | 28.6 |  | 100 | 300 | 250 |  | 11 | Стекло (ВМПС8 28х2) | Стеклянное | 29.4 | 4200 | 95 | 5 | 1 | 8 | 56 |  |  | 300 | 250 |  |  | Реактопласт | ЭХД (100) + ДЭГ-1 (9,5) + изо-ИМТГФА |  | 35 | 154 | 43 | 4.1 | 1.7 | 51 |  |  | 1175 | [5 empty] | 170 | [7 empty] | ЭХД (100) + ДЭГ-1 (9,5) | Эпоксидная | Вязкая | 100 |  | 26 | 1.18 |  | изо-ИМТГФА | Ангидридный | 86 |  |  | 0.03
149 | Углепластик | Лента из волокна HTS45 | Однонаправленная | 2366 | 71 |  | 825 | 34 |  | 1183 | 52 |  | 137 | 6.4 | [6 empty] | 5820 |  |  | 2 | 2 |  | 2 | 1415 |  |  |  | Автоклавирование | 45/55 |  | Ткань | 17 | Лента из волокна HTS45 | Однонаправленная |  | 10500 | 1 | 820 | 0.1 | 131 | 0.1 | 1.8 | 1.8 | 230 | 0.27 |  |  |  | 450 | 350 | 230 |  |  |  | 17 | HTS45 | Углеродное |  |  | 4500 | 245 | 1.8 | 3 | 7 | 200 |  |  | 450 | 350 | [10 empty] | 200 |  |  | 450 | 350 |  |  | Реактопласт | SB270 |  | 80 | 145 | 93 | 4.4 | 5.4 | 36 |  |  | 1230 | [10 empty] | 3.77 |  |  | SB270
150 | Арамидопластик | Сатин 5/3 (СВМ14,3х2 + ВМП7,2х1) х2 | Сатин | 446 | 426 |  | 236 | 179 |  | 404 | 388 |  | 24 | 23 | [6 empty] | 3680 |  |  | 3.2 | 5.2 |  | 1.4 | 1320 |  |  |  | Намотка | 30/70 |  | Ткань | 14 | Сатин 5/3 (СВМ14,3х2 + ВМП7,2х1) х2 | Сатин |  | 3550 | 3930 | 374 | 414 | 25 | 20 | 2.8 | 4.5 | 247 | 0.38 | 14/19 |  | 920 | 300 | 250 | 247 |  |  |  | 14 | Арамид (СВМ14,3х2) | Арамидное |  | 51.8 | 4500 | 103 | 2.8 | 0.2 | 14 | 28.6 |  | 100 | 300 | 250 |  | 11 | Стекло (ВМПС8 28х2) | Стеклянное | 29.4 | 4200 | 95 | 5 | 1 | 8 | 56 |  |  | 300 | 250 |  |  | Реактопласт | ЭХД (100) + ДЭГ-1 (9,5) + изо-ИМТГФА |  | 35 | 154 | 43 | 4.1 | 1.7 | 51 |  |  | 1175 | [5 empty] | 170 | [7 empty] | ЭХД (100) + ДЭГ-1 (9,5) | Эпоксидная | Вязкая | 100 |  | 26 | 1.18 |  | изо-ИМТГФА | Ангидридный | 86 |  |  | 0.03
151 | Углепластик | Лента UMT49 | Однонаправленная | 2136 | 68 |  | 957 | 32 |  | 1121 | 47 |  | 139 | 7.2 | [6 empty] | 4980 |  |  | 2 | 2 |  | 2.2 | 1450 |  |  |  | Автоклавирование | 45/55 |  | Ткань | 8 | Лента UMT49 | Однонаправленная |  | 12400 | 1 | 910 | 0.1 | 135 | 0.1 | 1.8 | 1.8 | 230 | 0.27 |  |  |  | 450 | 350 | 230 |  |  |  | 8 | Углерод (HTS45 E13 12K 800 tex) | Углеродное |  | 2092 | 4900 | 260 | 1.8 | 12 | 6.73 | 760 |  |  | 450 | 350 | [6 empty] | 0 | [6 empty] | 450 | 350 |  |  | Реактопласт | T107 (Автоклвный препрег) |  | 91 | 190 | 86 | 4.3 | 1.1 | 43 |  |  | 1170 | [5 empty] | 182 |  |  |  |  | 3.1
152 | Углепластик | CC245 | Саржа | 821 | 834 |  | 534 | 538 |  | 981 | 974 |  | 41 | 40 | [6 empty] | 4800 |  |  | 2.1 | 2.2 |  | 2.2 | 1410 |  |  |  | Вакуумная инфузия | 55/45 |  | Ткань | 6 | Углеродная ткань 22502 2х2, HTA40 | Саржа |  | 3000 | 2700 | 214 | 200 | 35 | 35 | 1.8 | 1.8 | 240 | 0.28 | 6/6 |  | 1000 | 450 | 350 | 240 |  |  |  | 6 | HTA40 | Углеродная |  | 387 | 4100 | 240 | 1.7 | 3 | 7 | 200 |  |  | 450 | 350 |  | 6 | HTA40 | Углеродная | 387 | 4100 | 240 | 1.7 | 3 | 7 | 200 |  |  | 450 | 350 |  |  | Реактопласт | ФНИ350/375С(град.) |  | 34.2 | 132 | 52 | 5.1 | 4.6 | 26 |  |  | 1327 | [5 empty] | 450
153 | Углепластик | Лента T700SC | Однонаправленная | 2335 | 46 |  | 1203 | 34 |  | 1237 | 54 |  | 134 | 6.4 | [6 empty] | 5100 |  |  | 2 | 2 |  | 2.2 | 1450 |  |  |  | Автоклавирование | 45/55 |  | Ткань | 7 | Лента T700SC | Однонаправленная |  | 12400 | 1 | 920 | 0.1 | 130 | 0.1 | 2.1 | 1.8 | 230 | 0.27 |  |  |  | 450 | 350 | 230 |  |  |  | 7 | T700SC | Углеродная |  | 2010 | 4900 | 230 | 2.1 | 12 | 7 | 760 |  |  | 450 | 350 | [13 empty] | 450 | 350 |  |  | Реактопласт | T107 (Автоклвный препрег) |  | 91 | 190 | 86 | 4.3 | 1.1 | 43 |  |  | 1170 | [5 empty] | 182 |  |  |  |  | 3.1
154 | Углепластик | СС206 | Саржа | 700 | 630 |  | 620 | 590 |  | 1050 | 1080 |  | 43 | 43 | [6 empty] | 4950 |  |  | 2.1 | 2.1 |  | 2.2 | 1485 |  |  |  | Вакуумная инфузия | 55/45 |  | Ткань | 4 | СС206 | Саржа |  | 3000 | 2700 | 230 | 210 | 35 | 35 | 1.8 | 1.8 | 200 | 0.25 | 5/5 |  | 1000 | 650 | 350 | 200 |  |  |  | 3 | Углерод (Toray 3K 200 tex) | Углеродная |  | 387 | 3350 | 230 | 1.5 | 3 | 7 | 200 |  |  | 650 | 350 |  | 3 | Углерод (Toray 3K 200 tex) | Углеродная | 387 | 3350 | 230 | 1.5 | 3 | 7 | 200 |  |  | 650 | 350 |  |  | Реактопласт | Araldyte LY 8615 + Aradur |  | 43 | 147 | 52 | 3.5 | 1.5 | 50 | 80 | 120 | 1180 |  |  | 0.4 |  | 240 | 210 | 80 | 80 | 80 |  | 0.5 |  |  | Araldyte LY 8615 | Эпоксидная | Жидкая | 100 |  |  | 1.22 |  | Aradur | Ангидридный | 30 | Прозрачная жидкость |  | 0.095 | [8 empty] | Этиловый спирт + Ацетон (1:1)
155 | Стеклопластик | Т-СУ 8/3(ВМП)-78 | Сатин | 384 | 495 |  | 252 | 350 |  | 323 | 391 |  | 12 | 18 | [6 empty] | 5250 |  |  | 5.5 | 5.4 |  | 10 | 2060 |  |  |  | Намотка | 30/70 |  | Ткань | 10 | Т-СУ 8/3(ВМП)-78 | Сатин |  | 2156 | 2842 | 319 | 421 | 10 | 15 | 5.5 | 5.2 | 320 | 0.27 | 24/32 |  | 920 | 850 | 650 | 320 |  |  |  | 11 | Стекло (ВМПС8 28х2) | Стеклянное |  | 29.4 | 4200 | 95 | 5 | 1 | 8 | 56 |  |  | 850 | 650 |  | 11 | Стекло (ВМПС8 28х2) | Стеклянное | 29.4 | 4200 | 95 | 5 | 1 | 8 | 56 |  |  | 850 | 650 |  |  | Реактопласт | ЭТФ (100) + ДЭГ-1 (12) + изо-ИМТГФА |  | 35 | 154 | 43 | 4.1 | 1.7 | 51 |  |  | 1175 | [5 empty] | 0 | [7 empty] | ЭТФ (100) + ДЭГ-1 (12) | Эпоксидная | Вязкая | 100 |  | 27.2 | 1.184 |  | изо-ИМТГФА | Ангидридный | 86 |  |  | 0.03
156 | Углепластик | CC245 | Саржа | 787 | 781 |  | 564 | 562 |  | 895 | 891 |  | 40 | 41 | [6 empty] | 4300 |  |  | 2.1 | 2.1 |  | 2.2 | 1420 |  |  |  | Вакуумная инфузия | 55/45 |  | Ткань | 6 | Углеродная ткань 22502 2х2, HTA40 | Саржа |  | 3000 | 2700 | 214 | 200 | 35 | 35 | 1.8 | 1.8 | 240 | 0.28 | 6/6 |  | 1000 | 450 | 350 | 240 |  |  |  | 6 | HTA40 | Углеродная |  | 387 | 4100 | 240 | 1.7 | 3 | 7 | 200 |  |  | 450 | 350 |  | 6 | HTA40 | Углеродная | 387 | 4100 | 240 | 1.7 | 3 | 7 | 200 |  |  | 450 | 350 |  |  | Реактопласт | TK123 |  | 42 | 132 | 84 | 3.56 | 1.5 | 50 |  |  | 1137 | [5 empty] | 101
157 | Арамидопластик | Сатин 5/3 (СВМ14,3х2 + ВМП7,2х1) х2 | Сатин | 446 | 426 |  | 236 | 179 |  | 404 | 388 |  | 24 | 23 | [6 empty] | 3680 |  |  | 3.2 | 5.2 |  | 1.4 | 1320 |  |  |  | Намотка | 30/70 |  | Ткань | 14 | Сатин 5/3 (СВМ14,3х2 + ВМП7,2х1) х2 | Сатин |  | 3550 | 3930 | 374 | 414 | 25 | 20 | 2.8 | 4.5 | 247 | 0.38 | 14/19 |  | 920 | 300 | 250 | 247 |  |  |  | 14 | Арамид (СВМ14,3х2) | Арамидное |  | 51.8 | 4500 | 103 | 2.8 | 0.2 | 14 | 28.6 |  | 100 | 300 | 250 |  | 11 | Стекло (ВМПС8 28х2) | Стеклянное | 29.4 | 4200 | 95 | 5 | 1 | 8 | 56 |  |  | 300 | 250 |  |  | Реактопласт | ЭХД (100) + ДЭГ-1 (9,5) + изо-ИМТГФА |  | 35 | 154 | 43 | 4.1 | 1.7 | 51 |  |  | 1175 | [5 empty] | 170 | [7 empty] | ЭХД (100) + ДЭГ-1 (9,5) | Эпоксидная | Вязкая | 100 |  | 26 | 1.18 |  | изо-ИМТГФА | Ангидридный | 86 |  |  | 0.03
158 | Стеклопластик | Т-13 | Полотняное | 450 | 235 |  | 236 | 121 |  | 418 | 206 |  | 22 | 12 | [6 empty] | 5700 |  |  | 5.4 | 5.5 |  | 9 | 2080 |  |  |  | Намотка | 30/70 |  | Ткань | 5 | Т-13 | Полотняное |  | 2164 | 1176 | 261 | 174 | 14 | 10 | 5.2 | 5.4 | 285 | 0.27 | 16/10 |  | 920 | 650 | 550 | 285 |  |  |  | 4 | Стекло (EC7 54x2) | Стеклянная |  | 50.76 | 2741 | 81 | 5.1 | 1.6 | 7 | 108 |  |  | 650 | 550 |  | 4 | Стекло (EC7 54x2) | Стеклянная | 50.76 | 2741 | 81 | 5.1 | 1.6 | 7 | 108 |  |  | 650 | 550 |  |  | Реактопласт | ЭТФ (100) + ДЭГ-1 (12) + СФ-340А |  | 52 | 173 | 72 | 4.1 | 1.5 | 50 |  |  | 1184 | [5 empty] | 230 | [7 empty] | ЭТФ (100) + ДЭГ-1 (12) | Эпоксидная | Вязкая | 100 |  | 27.2 | 1.184 |  | СФ-340А | Фенолформальдегидный | 35
159 | Углепластик | Лента из волокна HTS45 | Однонаправленная | 2366 | 71 |  | 825 | 34 |  | 1183 | 52 |  | 137 | 6.4 | [6 empty] | 5820 |  |  | 2 | 2 |  | 2 | 1415 |  |  |  | Автоклавирование | 45/55 |  | Ткань | 17 | Лента из волокна HTS45 | Однонаправленная |  | 10500 | 1 | 820 | 0.1 | 131 | 0.1 | 1.8 | 1.8 | 230 | 0.27 |  |  |  | 450 | 350 | 230 |  |  |  | 17 | HTS45 | Углеродное |  |  | 4500 | 245 | 1.8 | 3 | 7 | 200 |  |  | 450 | 350 | [10 empty] | 200 |  |  | 450 | 350 |  |  | Реактопласт | SB270 |  | 80 | 145 | 93 | 4.4 | 5.4 | 36 |  |  | 1230 | [10 empty] | 3.77 |  |  | SB270
160 | Стеклопластик | Т-13 | Полотняное | 450 | 235 |  | 236 | 121 |  | 418 | 206 |  | 22 | 12 | [6 empty] | 5700 |  |  | 5.4 | 5.5 |  | 9 | 2080 |  |  |  | Намотка | 30/70 |  | Ткань | 5 | Т-13 | Полотняное |  | 2164 | 1176 | 261 | 174 | 14 | 10 | 5.2 | 5.4 | 285 | 0.27 | 16/10 |  | 920 | 650 | 550 | 285 |  |  |  | 4 | Стекло (EC7 54x2) | Стеклянная |  | 50.76 | 2741 | 81 | 5.1 | 1.6 | 7 | 108 |  |  | 650 | 550 |  | 4 | Стекло (EC7 54x2) | Стеклянная | 50.76 | 2741 | 81 | 5.1 | 1.6 | 7 | 108 |  |  | 650 | 550 |  |  | Реактопласт | ЭТФ (100) + ДЭГ-1 (12) + СФ-340А |  | 52 | 173 | 72 | 4.1 | 1.5 | 50 |  |  | 1184 | [5 empty] | 230 | [7 empty] | ЭТФ (100) + ДЭГ-1 (12) | Эпоксидная | Вязкая | 100 |  | 27.2 | 1.184 |  | СФ-340А | Фенолформальдегидный | 35
161 | Базальтопластик | ТБК-100 | Полотняное | 465 | 460 |  | 263 | 245 |  | 480 | 473 |  | 24 | 24 | [6 empty] | 3700 |  |  | 4.5 | 4.5 |  | 8 | 2100 |  |  |  | Горячее прессование | 40/60 |  | Ткань | 1 | ТБК-100 | Полотняное |  | 784 | 784 | 85 | 82 | 18 | 18 | 3.7 | 3.7 | 190 | 0.19 | 10/9 |  | 1000 | 1000 | 650 | 190 |  |  |  | 1 | Базальт (Kamenny Vek KV42) | Базальтовая |  | 90 | 3000 | 86 | 3.5 | 3 | 13 | 136 |  |  | 1000 | 650 |  | 1 | Базальт (Kamenny Vek KV42) | Базальтовая | 90 | 3000 | 86 | 3.5 | 3 | 13 | 136 |  |  | 1000 | 650 |  |  | Реактопласт | Araldite LY 556 + изо-ИМТГФА |  | 65 | 162 | 71 | 3.9 | 1.7 | 55 | 5 (при 110 грудусах С) | 4 (при 110 грудусах С) | 1190 |  |  | 0.075 |  | 220 | 140 | 120 | 140 | 140 |  | 0.175 |  |  | Araldite LY 556 | Эпоксидная | Жидкая | 100 |  | 5.375 | 1.225 |  | изо-ИМТГФА | Ангидридный | 90 | Прозрачная жидкость от светло-желтого до светло-коричневого цвета |  | 0.03 |  | Trigonox+NL-51P | 0.007 | 0.963 |  | ПСК-1 | 180 |  | ДЭГ-1 | 0.07
162 | Базальтопластик | ТБК-100 | Полотняное | 445 | 447 |  | 215 | 210 |  | 471 | 447 |  | 24 | 23 | [6 empty] | 3440 |  |  | 4.6 | 4.7 |  | 8 | 1950 |  |  |  | RTM/Lite RTM | 50/50 |  | Ткань | 1 | ТБК-100 | Полотняное |  | 784 | 784 | 82 | 82 | 18 | 18 | 3.7 | 3.7 | 190 | 0.19 | 10/9 |  | 1000 | 1000 | 650 | 190 |  |  |  | 1 | Базальт (Kamenny Vek KV42) | Базальтовая |  | 90 | 3000 | 86 | 3.5 | 3 | 13 | 136 |  |  | 1000 | 650 |  | 1 | Базальт (Kamenny Vek KV42) | Базальтовая | 90 | 3000 | 86 | 3.5 | 3 | 13 | 136 |  |  | 1000 | 650 |  |  | Реактопласт | Araldite LY 556 + изо-ИМТГФА |  | 65 | 162 | 71 | 3.9 | 1.7 | 55 | 5 (при 110 грудусах С) | 4 (при 110 грудусах С) | 1190 |  |  | 0.075 |  | 220 | 140 | 120 | 140 | 140 |  | 0.175 |  |  | Araldite LY 556 | Эпоксидная | Жидкая | 100 |  | 5.375 | 1.225 |  | изо-ИМТГФА | Ангидридный | 90 | Прозрачная жидкость от светло-желтого до светло-коричневого цвета |  | 0.03 |  | 2-метилимидазол |  | 0.5 |  | Ultem-1010 | 215 |  | Этиловый спирт + Ацетон (1:1)
163 | Стеклопластик | Т-13 | Полотняное | 350 | 215 |  | 191 | 125 |  | 310 | 205 |  | 14 | 10 | [6 empty] | 5230 |  |  | 5.3 | 5.3 |  | 10 | 1940 |  |  |  | Горячее прессование | 40/60 |  | Ткань | 5 | Т-13 | Полотняное |  | 2164 | 1176 | 261 | 174 | 14 | 10 | 5.2 | 5.4 | 285 | 0.27 | 16/10 |  | 920 | 650 | 550 | 285 |  |  |  | 4 | Стекло (EC7 54x2) | Стеклянная |  | 50.76 | 2741 | 81 | 5.1 | 1.6 | 7 | 108 |  |  | 650 | 550 |  | 4 | Стекло (EC7 54x2) | Стеклянная | 50.76 | 2741 | 81 | 5.1 | 1.6 | 7 | 108 |  |  | 650 | 550 |  |  | Реактопласт | ЭТФ (100) + ДЭГ-1 (12) + СФ-340А |  | 52 | 173 | 72 | 4.1 | 1.5 | 50 |  |  | 1184 | [5 empty] | 230 | [7 empty] | ЭТФ (100) + ДЭГ-1 (12) | Эпоксидная | Вязкая | 100 |  | 27.2 | 1.184 |  | СФ-340А | Фенолформальдегидный | 35
164 | Арамидопластик | Сатин 5/3 (СВМ14,3х2 + ВМП7,2х1) х2 | Сатин | 404 | 540 |  | 208 | 280 |  | 281 | 419 |  | 29 | 21 | [6 empty] | 3470 |  |  | 3 | 5.1 |  | 1.4 | 1260 |  |  |  | Горячее прессование | 40/60 |  | Ткань | 14 | Сатин 5/3 (СВМ14,3х2 + ВМП7,2х1) х2 | Сатин |  | 3550 | 3930 | 374 | 414 | 26 | 20 | 2.8 | 4.5 | 247 | 0.38 | 14/19 |  | 920 | 300 | 250 | 247 |  |  |  | 14 | Арамид (СВМ14,3х2) | Арамидное |  | 51.8 | 4500 | 103 | 2.8 | 0.2 | 14 | 28.6 |  | 100 | 300 | 250 |  | 11 | Стекло (ВМПС8 28х2) | Стеклянное | 29.4 | 4200 | 95 | 5 | 1 | 8 | 56 |  |  | 300 | 250 |  |  | Реактопласт | ЭХД (100) + ДЭГ-1 (9,5) + изо-ИМТГФА |  | 35 | 154 | 43 | 4.1 | 1.7 | 51 |  |  | 1175 | [5 empty] | 170 | [7 empty] | ЭХД (100) + ДЭГ-1 (9,5) | Эпоксидная | Вязкая | 100 |  | 26 | 1.18 |  | изо-ИМТГФА | Ангидридный | 86 |  |  | 0.03
165 | Углепластик | Лента из волокна IMS65 | Однонаправленная | 2815 | 56 |  | 910 | 45 |  | 1258 | 51 |  | 154 | 6.5 | [6 empty] | 5910 |  |  | 2 | 2.1 |  | 2 | 1415 |  |  |  | Автоклавирование | 45/55 |  | Ткань | 18 | Лента из волокна IMS65 | Однонаправленная |  | 12800 | 1 | 940 | 0.1 | 138 | 0.1 | 2.1 | 1.8 | 230 | 0.27 |  |  |  | 450 | 350 | 230 |  |  |  | 18 | IMS65 | Углеродное |  |  | 6000 | 290 | 2.1 | 24 | 7 | 830 |  |  | 450 | 350 | [13 empty] | 450 | 350 |  |  | Реактопласт | B180 |  | 80 | 145 | 93 | 4.4 | 5.4 | 36 |  |  | 1225 | [10 empty] | 3.77 |  |  | B180
166 | Арамидопластик | Сатин 5/3 (СВМ14,3х2 + ВМП7,2х1) х2 | Сатин | 446 | 426 |  | 236 | 179 |  | 404 | 388 |  | 24 | 23 | [6 empty] | 3680 |  |  | 3.2 | 5.2 |  | 1.4 | 1320 |  |  |  | Намотка | 30/70 |  | Ткань | 14 | Сатин 5/3 (СВМ14,3х2 + ВМП7,2х1) х2 | Сатин |  | 3550 | 3930 | 374 | 414 | 25 | 20 | 2.8 | 4.5 | 247 | 0.38 | 14/19 |  | 920 | 300 | 250 | 247 |  |  |  | 14 | Арамид (СВМ14,3х2) | Арамидное |  | 51.8 | 4500 | 103 | 2.8 | 0.2 | 14 | 28.6 |  | 100 | 300 | 250 |  | 11 | Стекло (ВМПС8 28х2) | Стеклянное | 29.4 | 4200 | 95 | 5 | 1 | 8 | 56 |  |  | 300 | 250 |  |  | Реактопласт | ЭХД (100) + ДЭГ-1 (9,5) + изо-ИМТГФА |  | 35 | 154 | 43 | 4.1 | 1.7 | 51 |  |  | 1175 | [5 empty] | 170 | [7 empty] | ЭХД (100) + ДЭГ-1 (9,5) | Эпоксидная | Вязкая | 100 |  | 26 | 1.18 |  | изо-ИМТГФА | Ангидридный | 86 |  |  | 0.03
167 | Стеклопластик | Т-13 | Полотняное | 482 | 247 |  | 243 | 132 |  | 450 | 215 |  | 25 | 11 | [6 empty] | 5800 |  |  | 5.4 | 5.4 |  | 9 | 2080 |  |  |  | Намотка | 30/70 |  | Ткань | 5 | Т-13 | Полотняное |  | 2164 | 1176 | 261 | 174 | 14 | 10 | 5.2 | 5.4 | 285 | 0.27 | 16/10 |  | 920 | 650 | 550 | 285 |  |  |  | 4 | Стекло (EC7 54x2) | Стеклянная |  | 50.76 | 2741 | 81 | 5.1 | 1.6 | 7 | 108 |  |  | 650 | 550 |  | 4 | Стекло (EC7 54x2) | Стеклянная | 50.76 | 2741 | 81 | 5.1 | 1.6 | 7 | 108 |  |  | 650 | 550 |  |  | Реактопласт | ЭТФ (100) + ДЭГ-1 (12) + СФ-340А |  | 52 | 173 | 72 | 4.1 | 1.5 | 50 |  |  | 1184 | [5 empty] | 230 | [7 empty] | ЭТФ (100) + ДЭГ-1 (12) | Эпоксидная | Вязкая | 100 |  | 27.2 | 1.184 |  | СФ-340А | Фенолформальдегидный | 35
168 | Стеклопластик | Т-13 | Полотняное | 482 | 247 |  | 243 | 132 |  | 450 | 215 |  | 25 | 11 | [6 empty] | 5800 |  |  | 5.4 | 5.4 |  | 9 | 2080 |  |  |  | Намотка | 30/70 |  | Ткань | 5 | Т-13 | Полотняное |  | 2164 | 1176 | 261 | 174 | 14 | 10 | 5.2 | 5.4 | 285 | 0.27 | 16/10 |  | 920 | 650 | 550 | 285 |  |  |  | 4 | Стекло (EC7 54x2) | Стеклянная |  | 50.76 | 2741 | 81 | 5.1 | 1.6 | 7 | 108 |  |  | 650 | 550 |  | 4 | Стекло (EC7 54x2) | Стеклянная | 50.76 | 2741 | 81 | 5.1 | 1.6 | 7 | 108 |  |  | 650 | 550 |  |  | Реактопласт | ЭТФ (100) + ДЭГ-1 (12) + СФ-340А |  | 52 | 173 | 72 | 4.1 | 1.5 | 50 |  |  | 1184 | [5 empty] | 230 | [7 empty] | ЭТФ (100) + ДЭГ-1 (12) | Эпоксидная | Вязкая | 100 |  | 27.2 | 1.184 |  | СФ-340А | Фенолформальдегидный | 35
169 | Углепластик | Лента UMT49 | Однонаправленная | 2136 | 68 |  | 957 | 32 |  | 1121 | 47 |  | 139 | 7.2 | [6 empty] | 4980 |  |  | 2 | 2 |  | 2.2 | 1450 |  |  |  | Автоклавирование | 45/55 |  | Ткань | 8 | Лента UMT49 | Однонаправленная |  | 12400 | 1 | 910 | 0.1 | 135 | 0.1 | 1.8 | 1.8 | 230 | 0.27 |  |  |  | 450 | 350 | 230 |  |  |  | 8 | Углерод (HTS45 E13 12K 800 tex) | Углеродное |  | 2092 | 4900 | 260 | 1.8 | 12 | 6.73 | 760 |  |  | 450 | 350 | [6 empty] | 0 | [6 empty] | 450 | 350 |  |  | Реактопласт | T107 (Автоклвный препрег) |  | 91 | 190 | 86 | 4.3 | 1.1 | 43 |  |  | 1170 | [5 empty] | 182 |  |  |  |  | 3.1
170 | Базальтопластик | ТБК-100 | Полотняное | 460 | 462 |  | 250 | 256 |  | 492 | 472 |  | 24 | 25 | [6 empty] | 3807 |  |  | 4.5 | 4.6 |  | 8 | 2060 |  |  |  | Горячее прессование | 40/60 |  | Ткань | 1 | ТБК-100 | Полотняное |  | 784 | 784 | 82 | 82 | 18 | 18 | 3.7 | 3.7 | 190 | 0.19 | 10/9 |  | 1000 | 1000 | 650 | 190 |  |  |  | 1 | Базальт (Kamenny Vek KV42) | Базальтовая |  | 90 | 3000 | 86 | 3.5 | 3 | 13 | 136 |  |  | 1000 | 650 |  | 1 | Базальт (Kamenny Vek KV42) | Базальтовая | 90 | 3000 | 86 | 3.5 | 3 | 13 | 136 |  |  | 1000 | 650 |  |  | Реактопласт | ENYDYNE I 69475 A + Бутанокс |  | 45 | 143 | 50 | 4.3 | 4 | 52 | 26 | 18 | 1180 |  |  | 0.215 |  | 210 | 170 | 23 | 60 | 60 |  |  |  |  | ENYDYNE I 69475 A | Полиэфирная | Низковязкая | 100 |  |  | 1.166 |  | Бутанокс | Пеоксидный | 2 | Прозрачная бесцветная жидкость |  | 0.024 | [8 empty] | ФАМ(фурановая смола) | 32.5
171 | Стеклопластик | Т-СУ 8/3(ВМП)-78 | Сатин | 390 | 470 |  | 220 | 304 |  | 315 | 395 |  | 14 | 18 | [6 empty] | 5270 |  |  | 5.5 | 5.5 |  | 10 | 2050 |  |  |  | Намотка | 30/70 |  | Ткань | 10 | Т-СУ 8/3(ВМП)-78 | Сатин |  | 2156 | 2842 | 319 | 421 | 10 | 15 | 5.5 | 5.2 | 320 | 0.27 | 24/32 |  | 920 | 850 | 650 | 320 |  |  |  | 11 | Стекло (ВМПС8 28х2) | Стеклянное |  | 29.4 | 4200 | 95 | 5 | 1 | 8 | 56 |  |  | 850 | 650 |  | 11 | Стекло (ВМПС8 28х2) | Стеклянное | 29.4 | 4200 | 95 | 5 | 1 | 8 | 56 |  |  | 850 | 650 |  |  | Реактопласт | ЭП-5122 |  | 54 | 147 | 62 | 4.1 | 1.5 | 46 |  |  | 1180 | [5 empty] | 182 | [7 empty] | ЭП-5122 | Фенолформальдегидная |  | 60
172 | Арамидопластик | Т-42-78 | Полотняное | 681.6 | 418 |  | 246 | 240.3 |  | 385 | 347 |  | 25 | 14 | [6 empty] | 3870 |  |  | 3.1 | 5.2 |  | 1.4 | 1310 |  |  |  | Намотка | 30/70 |  | Ткань | 15 | Т-42-78 | Полотняное |  | 2943 | 1962 | 368 | 245 | 23 | 10 | 3 | 4.5 | 280 | 0.32 | 18/20 |  | 920 | 300 | 250 | 280 |  |  |  | 15 | Арамид (СВМ58,8) | Арамидное |  | 106.4 | 4500 | 103 | 3 | 0.3 | 14 | 58.8 |  | 100 | 300 | 250 |  | 11 | Стекло (ВМПС8 28х2) | Стеклянное | 29.4 | 4200 | 95 | 5 | 1 | 8 | 56 |  |  | 300 | 250 |  |  | Реактопласт | ЭТФ (100) + ДЭГ-1 (12) + СФ-340А |  | 52 | 173 | 72 | 4.1 | 1.5 | 50 |  |  | 1184 | [5 empty] | 230 | [7 empty] | ЭТФ (100) + ДЭГ-1 (12) | Эпоксидная | Вязкая | 100 |  | 27.2 | 1.184 |  | СФ-340А | Фенолформальдегидный | 35
173 | Стеклопластик | Т-10 (92) | Сатин | 452 | 267 |  | 252 | 171 |  | 354 | 257 |  | 20 | 14 | [6 empty] | 4830 |  |  | 5.4 | 5.4 |  | 9 | 1930 |  |  |  | Горячее прессование | 40/60 |  | Ткань | 2 | Т-10 (92) | Сатин |  | 2450 | 1323 | 218 | 120 | 15 | 10 | 5.5 | 5.5 | 290 | 0.23 | 36/20 |  | 920 | 650 | 550 | 290 | 250 | 0.4 | 539.5 | 9 | Стекло (Jushi EDR 17-1200-386T) | Стеклянное |  | 29.4 | 4200 | 95 | 5 | 1 | 8 | 56 |  |  | 650 | 550 |  | 9 | Стекло (Jushi EDR 17-1200-386T) | Стеклянное | 29.4 | 4200 | 95 | 5 | 1 | 8 | 56 |  |  | 650 | 550 |  |  | Реактопласт | СП-97С |  | 62 | 154 | 70 | 3.8 | 6.2 | 24 |  |  | 1200 |  |  | 0.6 |  |  | 182 | [7 empty] | СП-97С | Полиимидная |  | 70
174 | Арамидопластик | Сатин 5/3 (СВМ14,3х2 + ВМП7,2х1) х3 | Сатин | 669 | 316 |  | 198 | 169 |  | 374 | 281 |  | 24 | 18 | [6 empty] | 3720 |  |  | 3 | 3 |  | 1.4 | 1320 |  |  |  | Намотка | 30/70 |  | Ткань | 13 | Сатин 5/3 (СВМ14,3х2 + ВМП7,2х1) х3 | Сатин |  | 3640 | 3660 | 416 | 418 | 28 | 18 | 2.8 | 4.5 | 254 | 0.35 | 18/20 |  | 920 | 300 | 250 | 254 |  |  |  | 14 | Арамид (СВМ14,3х2) | Арамидное |  | 51.8 | 4500 | 103 | 2.8 | 0.2 | 14 | 28.6 |  | 100 | 300 | 250 |  | 11 | Стекло (ВМПС8 28х2) | Стеклянное | 29.4 | 4200 | 95 | 5 | 1 | 8 | 56 |  |  | 300 | 250 |  |  | Реактопласт | ЭХД (100) + ДЭГ-1 (9,5) + изо-ИМТГФА |  | 35 | 154 | 43 | 4.1 | 1.7 | 51 |  |  | 1175 | [5 empty] | 170 | [7 empty] | ЭХД (100) + ДЭГ-1 (9,5) | Эпоксидная | Вязкая | 100 |  | 26 | 1.18 |  | изо-ИМТГФА | Ангидридный | 86 |  |  | 0.03
175 | Арамидопластик | Т-43-76(А) | Сатин | 446 | 645 |  | 121 | 214 |  | 274 | 406 |  | 26 | 21 | [6 empty] | 3580 |  |  | 3.1 | 3.1 |  | 1.4 | 1310 |  |  |  | Намотка | 30/70 |  | Ткань | 12 | Т-43-76(А) | Сатин |  | 2820 | 3370 | 364 | 435 | 25 | 16 | 2.6 | 4.5 | 252 | 0.31 | 20/22 |  | 920 | 300 | 250 | 252 |  |  |  | 13 | Арамид (СВМ14,3х1) | Арамидное |  | 25.8 | 4500 | 103 | 2.6 | 0.1 | 14 | 14.3 |  | 110 | 300 | 250 |  | 11 | Стекло (ВМПС8 28х2) | Стеклянное | 29.4 | 4200 | 95 | 5 | 1 | 8 | 56 |  | 50 | 300 | 250 |  |  | Реактопласт | ЭХД (100) + ДЭГ-1 (9,5) + изо-ИМТГФА |  | 35 | 154 | 43 | 4.1 | 1.7 | 51 |  |  | 1175 | [5 empty] | 170 | [7 empty] | ЭХД (100) + ДЭГ-1 (9,5) | Эпоксидная | Вязкая | 100 |  | 26 | 1.18 |  | изо-ИМТГФА | Ангидридный | 86 |  |  | 0.03
176 | Углепластик | CC245 | Саржа | 821 | 834 |  | 534 | 538 |  | 981 | 974 |  | 41 | 40 | [6 empty] | 4800 |  |  | 2.1 | 2.2 |  | 2.2 | 1410 |  |  |  | Вакуумная инфузия | 55/45 |  | Ткань | 6 | Углеродная ткань 22502 2х2, HTA40 | Саржа |  | 3000 | 2700 | 214 | 200 | 35 | 35 | 1.8 | 1.8 | 240 | 0.28 | 6/6 |  | 1000 | 450 | 350 | 240 |  |  |  | 6 | HTA40 | Углеродная |  | 387 | 4100 | 240 | 1.7 | 3 | 7 | 200 |  |  | 450 | 350 |  | 6 | HTA40 | Углеродная | 387 | 4100 | 240 | 1.7 | 3 | 7 | 200 |  |  | 450 | 350 |  |  | Реактопласт | ФНИ350/375С(град.) |  | 34.2 | 132 | 52 | 5.1 | 4.6 | 26 |  |  | 1327 | [5 empty] | 450
177 | Стеклопластик | Т-11 | Сатин | 451 | 245 |  | 275 | 178 |  | 174 | 115 |  | 19 | 10 | [6 empty] | 4840 |  |  | 5.5 | 5.4 |  | 9 | 1935 |  |  |  | Горячее прессование | 40/60 |  | Ткань | 9 | Т-11 | Сатин |  | 2744 | 1568 | 392 | 224 | 14 | 11 | 5.4 | 5.5 | 385 | 0.28 | 22/13 |  | 920 | 650 | 550 | 385 |  |  |  | 10 | Стекло (EC7 54x2) | Стеклянное |  | 50.76 | 2741 | 81 | 5 | 1.6 | 7 | 108 |  |  | 650 | 550 |  | 10 | Стекло (EC7 54x2) | Стеклянное | 50.76 | 2741 | 81 | 5 | 1.6 | 7 | 108 |  |  | 650 | 550 |  |  | Реактопласт | ФН |  | 54 | 136 | 55 | 3.8 | 4.6 | 28 |  |  | 1200 | [5 empty] | 182
178 | Углепластик | СС206 | Саржа | 700 | 630 |  | 620 | 590 |  | 1050 | 1080 |  | 43 | 43 | [6 empty] | 4950 |  |  | 2.1 | 2.1 |  | 2.2 | 1485 |  |  |  | Вакуумная инфузия | 55/45 |  | Ткань | 4 | СС206 | Саржа |  | 3000 | 2700 | 230 | 210 | 35 | 35 | 1.8 | 1.8 | 200 | 0.25 | 5/5 |  | 1000 | 650 | 350 | 200 |  |  |  | 3 | Углерод (Toray 3K 200 tex) | Углеродная |  | 387 | 3350 | 230 | 1.5 | 3 | 7 | 200 |  |  | 650 | 350 |  | 3 | Углерод (Toray 3K 200 tex) | Углеродная | 387 | 3350 | 230 | 1.5 | 3 | 7 | 200 |  |  | 650 | 350 |  |  | Реактопласт | Araldyte LY 8615 + Aradur |  | 43 | 147 | 52 | 3.5 | 1.5 | 50 | 80 | 120 | 1180 |  |  | 0.4 |  | 240 | 210 | 80 | 80 | 80 |  | 0.5 |  |  | Araldyte LY 8615 | Эпоксидная | Жидкая | 100 |  |  | 1.22 |  | Aradur | Ангидридный | 30 | Прозрачная жидкость |  | 0.095 | [8 empty] | Этиловый спирт + Ацетон (1:1)
179 | Углепластик | Лента из волокна IMS65 | Однонаправленная | 2815 | 56 |  | 910 | 45 |  | 1258 | 51 |  | 154 | 6.5 | [6 empty] | 5910 |  |  | 2 | 2.1 |  | 2 | 1415 |  |  |  | Автоклавирование | 45/55 |  | Ткань | 18 | Лента из волокна IMS65 | Однонаправленная |  | 12800 | 1 | 940 | 0.1 | 138 | 0.1 | 2.1 | 1.8 | 230 | 0.27 |  |  |  | 450 | 350 | 230 |  |  |  | 18 | IMS65 | Углеродное |  |  | 6000 | 290 | 2.1 | 24 | 7 | 830 |  |  | 450 | 350 | [13 empty] | 450 | 350 |  |  | Реактопласт | B180 |  | 80 | 145 | 93 | 4.4 | 5.4 | 36 |  |  | 1225 | [10 empty] | 3.77 |  |  | B180
180 | Стеклопластик | Т-13 | Полотняное | 450 | 235 |  | 236 | 121 |  | 418 | 206 |  | 22 | 12 | [6 empty] | 5700 |  |  | 5.4 | 5.5 |  | 9 | 2080 |  |  |  | Намотка | 30/70 |  | Ткань | 5 | Т-13 | Полотняное |  | 2164 | 1176 | 261 | 174 | 14 | 10 | 5.2 | 5.4 | 285 | 0.27 | 16/10 |  | 920 | 650 | 550 | 285 |  |  |  | 4 | Стекло (EC7 54x2) | Стеклянная |  | 50.76 | 2741 | 81 | 5.1 | 1.6 | 7 | 108 |  |  | 650 | 550 |  | 4 | Стекло (EC7 54x2) | Стеклянная | 50.76 | 2741 | 81 | 5.1 | 1.6 | 7 | 108 |  |  | 650 | 550 |  |  | Реактопласт | ЭТФ (100) + ДЭГ-1 (12) + СФ-340А |  | 52 | 173 | 72 | 4.1 | 1.5 | 50 |  |  | 1184 | [5 empty] | 230 | [7 empty] | ЭТФ (100) + ДЭГ-1 (12) | Эпоксидная | Вязкая | 100 |  | 27.2 | 1.184 |  | СФ-340А | Фенолформальдегидный | 35
181 | Арамидопластик | Т-43-76(А) | Сатин | 446 | 645 |  | 121 | 214 |  | 274 | 406 |  | 26 | 21 | [6 empty] | 3580 |  |  | 3.1 | 3.1 |  | 1.4 | 1310 |  |  |  | Намотка | 30/70 |  | Ткань | 12 | Т-43-76(А) | Сатин |  | 2820 | 3370 | 364 | 435 | 25 | 16 | 2.6 | 4.5 | 252 | 0.31 | 20/22 |  | 920 | 300 | 250 | 252 |  |  |  | 13 | Арамид (СВМ14,3х1) | Арамидное |  | 25.8 | 4500 | 103 | 2.6 | 0.1 | 14 | 14.3 |  | 110 | 300 | 250 |  | 11 | Стекло (ВМПС8 28х2) | Стеклянное | 29.4 | 4200 | 95 | 5 | 1 | 8 | 56 |  | 50 | 300 | 250 |  |  | Реактопласт | ЭХД (100) + ДЭГ-1 (9,5) + изо-ИМТГФА |  | 35 | 154 | 43 | 4.1 | 1.7 | 51 |  |  | 1175 | [5 empty] | 170 | [7 empty] | ЭХД (100) + ДЭГ-1 (9,5) | Эпоксидная | Вязкая | 100 |  | 26 | 1.18 |  | изо-ИМТГФА | Ангидридный | 86 |  |  | 0.03
182 | Стеклопластик | Т-СУ 8/3(ВМП)-78 | Сатин | 390 | 470 |  | 220 | 304 |  | 315 | 395 |  | 14 | 18 | [6 empty] | 5270 |  |  | 5.5 | 5.5 |  | 10 | 2050 |  |  |  | Намотка | 30/70 |  | Ткань | 10 | Т-СУ 8/3(ВМП)-78 | Сатин |  | 2156 | 2842 | 319 | 421 | 10 | 15 | 5.5 | 5.2 | 320 | 0.27 | 24/32 |  | 920 | 850 | 650 | 320 |  |  |  | 11 | Стекло (ВМПС8 28х2) | Стеклянное |  | 29.4 | 4200 | 95 | 5 | 1 | 8 | 56 |  |  | 850 | 650 |  | 11 | Стекло (ВМПС8 28х2) | Стеклянное | 29.4 | 4200 | 95 | 5 | 1 | 8 | 56 |  |  | 850 | 650 |  |  | Реактопласт | ЭП-5122 |  | 54 | 147 | 62 | 4.1 | 1.5 | 46 |  |  | 1180 | [5 empty] | 182 | [7 empty] | ЭП-5122 | Фенолформальдегидная |  | 60
183 | Стеклопластик | Т-10 (92) | Сатин | 452 | 267 |  | 252 | 171 |  | 354 | 257 |  | 20 | 14 | [6 empty] | 4830 |  |  | 5.4 | 5.4 |  | 9 | 1930 |  |  |  | Горячее прессование | 40/60 |  | Ткань | 2 | Т-10 (92) | Сатин |  | 2450 | 1323 | 218 | 120 | 15 | 10 | 5.5 | 5.5 | 290 | 0.23 | 36/20 |  | 920 | 650 | 550 | 290 | 250 | 0.4 | 539.5 | 9 | Стекло (Jushi EDR 17-1200-386T) | Стеклянное |  | 29.4 | 4200 | 95 | 5 | 1 | 8 | 56 |  |  | 650 | 550 |  | 9 | Стекло (Jushi EDR 17-1200-386T) | Стеклянное | 29.4 | 4200 | 95 | 5 | 1 | 8 | 56 |  |  | 650 | 550 |  |  | Реактопласт | СП-97С |  | 62 | 154 | 70 | 3.8 | 6.2 | 24 |  |  | 1200 |  |  | 0.6 |  |  | 182 | [7 empty] | СП-97С | Полиимидная |  | 70
184 | Углепластик | СС206 | Саржа | 700 | 630 |  | 620 | 590 |  | 1050 | 1080 |  | 43 | 43 | [6 empty] | 4950 |  |  | 2.1 | 2.1 |  | 2.2 | 1485 |  |  |  | Вакуумная инфузия | 55/45 |  | Ткань | 4 | СС206 | Саржа |  | 3000 | 2700 | 230 | 210 | 35 | 35 | 1.8 | 1.8 | 200 | 0.25 | 5/5 |  | 1000 | 650 | 350 | 200 |  |  |  | 3 | Углерод (Toray 3K 200 tex) | Углеродная |  | 387 | 3350 | 230 | 1.5 | 3 | 7 | 200 |  |  | 650 | 350 |  | 3 | Углерод (Toray 3K 200 tex) | Углеродная | 387 | 3350 | 230 | 1.5 | 3 | 7 | 200 |  |  | 650 | 350 |  |  | Реактопласт | Araldyte LY 8615 + Aradur |  | 43 | 147 | 52 | 3.5 | 1.5 | 50 | 80 | 120 | 1180 |  |  | 0.4 |  | 240 | 210 | 80 | 80 | 80 |  | 0.5 |  |  | Araldyte LY 8615 | Эпоксидная | Жидкая | 100 |  |  | 1.22 |  | Aradur | Ангидридный | 30 | Прозрачная жидкость |  | 0.095 | [8 empty] | Этиловый спирт + Ацетон (1:1)
185 | Углепластик | СС206 | Саржа | 700 | 630 |  | 620 | 590 |  | 1050 | 1080 |  | 43 | 43 | [6 empty] | 4950 |  |  | 2.1 | 2.1 |  | 2.2 | 1485 |  |  |  | Вакуумная инфузия | 55/45 |  | Ткань | 4 | СС206 | Саржа |  | 3000 | 2700 | 230 | 210 | 35 | 35 | 1.8 | 1.8 | 200 | 0.25 | 5/5 |  | 1000 | 650 | 350 | 200 |  |  |  | 3 | Углерод (Toray 3K 200 tex) | Углеродная |  | 387 | 3350 | 230 | 1.5 | 3 | 7 | 200 |  |  | 650 | 350 |  | 3 | Углерод (Toray 3K 200 tex) | Углеродная | 387 | 3350 | 230 | 1.5 | 3 | 7 | 200 |  |  | 650 | 350 |  |  | Реактопласт | Araldyte LY 8615 + Aradur |  | 43 | 147 | 52 | 3.5 | 1.5 | 50 | 80 | 120 | 1180 |  |  | 0.4 |  | 240 | 210 | 80 | 80 | 80 |  | 0.5 |  |  | Araldyte LY 8615 | Эпоксидная | Жидкая | 100 |  |  | 1.22 |  | Aradur | Ангидридный | 30 | Прозрачная жидкость |  | 0.095 | [8 empty] | Этиловый спирт + Ацетон (1:1)
186 | Углепластик | СС206 | Саржа | 700 | 630 |  | 620 | 590 |  | 1050 | 1080 |  | 43 | 43 | [6 empty] | 4950 |  |  | 2.1 | 2.1 |  | 2.2 | 1485 |  |  |  | Вакуумная инфузия | 55/45 |  | Ткань | 4 | СС206 | Саржа |  | 3000 | 2700 | 230 | 210 | 35 | 35 | 1.8 | 1.8 | 200 | 0.25 | 5/5 |  | 1000 | 650 | 350 | 200 |  |  |  | 3 | Углерод (Toray 3K 200 tex) | Углеродная |  | 387 | 3350 | 230 | 1.5 | 3 | 7 | 200 |  |  | 650 | 350 |  | 3 | Углерод (Toray 3K 200 tex) | Углеродная | 387 | 3350 | 230 | 1.5 | 3 | 7 | 200 |  |  | 650 | 350 |  |  | Реактопласт | Araldyte LY 8615 + Aradur |  | 43 | 147 | 52 | 3.5 | 1.5 | 50 | 80 | 120 | 1180 |  |  | 0.4 |  | 240 | 210 | 80 | 80 | 80 |  | 0.5 |  |  | Araldyte LY 8615 | Эпоксидная | Жидкая | 100 |  |  | 1.22 |  | Aradur | Ангидридный | 30 | Прозрачная жидкость |  | 0.095 | [8 empty] | Этиловый спирт + Ацетон (1:1)
187 | Стеклопластик | Т-11 | Сатин | 451 | 245 |  | 275 | 178 |  | 174 | 115 |  | 19 | 10 | [6 empty] | 4840 |  |  | 5.5 | 5.4 |  | 9 | 1935 |  |  |  | Горячее прессование | 40/60 |  | Ткань | 9 | Т-11 | Сатин |  | 2744 | 1568 | 392 | 224 | 14 | 11 | 5.4 | 5.5 | 385 | 0.28 | 22/13 |  | 920 | 650 | 550 | 385 |  |  |  | 10 | Стекло (EC7 54x2) | Стеклянное |  | 50.76 | 2741 | 81 | 5 | 1.6 | 7 | 108 |  |  | 650 | 550 |  | 10 | Стекло (EC7 54x2) | Стеклянное | 50.76 | 2741 | 81 | 5 | 1.6 | 7 | 108 |  |  | 650 | 550 |  |  | Реактопласт | ФН |  | 54 | 136 | 55 | 3.8 | 4.6 | 28 |  |  | 1200 | [5 empty] | 182
188 | Базальтопластик | ТБК-100 | Полотняное | 415 | 420 |  | 194 | 196 |  | 415 | 420 |  | 21 | 20 | [6 empty] | 3810 |  |  | 4.7 | 4.7 |  | 8 | 1880 |  |  |  | Вакуумная инфузия | 55/45 |  | Ткань | 1 | ТБК-100 | Полотняное |  | 784 | 784 | 82 | 82 | 18 | 18 | 3.7 | 3.7 | 190 | 0.19 | 10/9 |  | 1000 | 1000 | 650 | 190 |  |  |  | 1 | Базальт (Kamenny Vek KV42) | Базальтовая |  | 90 | 3000 | 86 | 3.5 | 3 | 13 | 136 |  |  | 1000 | 650 |  | 1 | Базальт (Kamenny Vek KV42) | Базальтовая | 90 | 3000 | 86 | 3.5 | 3 | 13 | 136 |  |  | 1000 | 650 |  |  | Реактопласт | ENYDYNE I 69475 A + Бутанокс |  | 45 | 143 | 50 | 4.3 | 4 | 52 | 26 | 18 | 1180 |  |  | 0.215 |  | 210 | 170 | 23 | 60 | 60 |  |  |  |  | ENYDYNE I 69475 A | Полиэфирная | Низковязкая | 100 |  |  | 1.166 |  | Бутанокс | Пеоксидный | 2 | Прозрачная бесцветная жидкость |  | 0.024 | [8 empty] | Лапроксид-БФ (бутилфенилглицидиловый эфир) | 0.025
189 | Базальтопластик | ТБК-100 | Полотняное | 415 | 420 |  | 194 | 196 |  | 415 | 420 |  | 21 | 20 | [6 empty] | 3810 |  |  | 4.7 | 4.7 |  | 8 | 1880 |  |  |  | Вакуумная инфузия | 55/45 |  | Ткань | 1 | ТБК-100 | Полотняное |  | 784 | 784 | 82 | 82 | 18 | 18 | 3.7 | 3.7 | 190 | 0.19 | 10/9 |  | 1000 | 1000 | 650 | 190 |  |  |  | 1 | Базальт (Kamenny Vek KV42) | Базальтовая |  | 90 | 3000 | 86 | 3.5 | 3 | 13 | 136 |  |  | 1000 | 650 |  | 1 | Базальт (Kamenny Vek KV42) | Базальтовая | 90 | 3000 | 86 | 3.5 | 3 | 13 | 136 |  |  | 1000 | 650 |  |  | Реактопласт | ENYDYNE I 69475 A + Бутанокс |  | 45 | 143 | 50 | 4.3 | 4 | 52 | 26 | 18 | 1180 |  |  | 0.215 |  | 210 | 170 | 23 | 60 | 60 |  |  |  |  | ENYDYNE I 69475 A | Полиэфирная | Низковязкая | 100 |  |  | 1.166 |  | Бутанокс | Пеоксидный | 2 | Прозрачная бесцветная жидкость |  | 0.024 | [8 empty] | Лапроксид-БФ (бутилфенилглицидиловый эфир) | 0.025
190 | Арамидопластик | Сатин 5/3 (СВМ14,3х2 + ВМП7,2х1) х3 | Сатин | 669 | 316 |  | 198 | 169 |  | 374 | 281 |  | 24 | 18 | [6 empty] | 3720 |  |  | 3 | 3 |  | 1.4 | 1320 |  |  |  | Намотка | 30/70 |  | Ткань | 13 | Сатин 5/3 (СВМ14,3х2 + ВМП7,2х1) х3 | Сатин |  | 3640 | 3660 | 416 | 418 | 28 | 18 | 2.8 | 4.5 | 254 | 0.35 | 18/20 |  | 920 | 300 | 250 | 254 |  |  |  | 14 | Арамид (СВМ14,3х2) | Арамидное |  | 51.8 | 4500 | 103 | 2.8 | 0.2 | 14 | 28.6 |  | 100 | 300 | 250 |  | 11 | Стекло (ВМПС8 28х2) | Стеклянное | 29.4 | 4200 | 95 | 5 | 1 | 8 | 56 |  |  | 300 | 250 |  |  | Реактопласт | ЭХД (100) + ДЭГ-1 (9,5) + изо-ИМТГФА |  | 35 | 154 | 43 | 4.1 | 1.7 | 51 |  |  | 1175 | [5 empty] | 170 | [7 empty] | ЭХД (100) + ДЭГ-1 (9,5) | Эпоксидная | Вязкая | 100 |  | 26 | 1.18 |  | изо-ИМТГФА | Ангидридный | 86 |  |  | 0.03
191 | Углепластик | CC245 | Саржа | 814 | 814 |  | 502 | 514 |  | 934 | 932 |  | 40 | 42 | [6 empty] | 4340 |  |  | 2.1 | 2.1 |  | 2.2 | 1415 |  |  |  | Вакуумная инфузия | 55/45 |  | Ткань | 6 | Углеродная ткань 22502 2х2, HTA40 | Саржа |  | 3000 | 2700 | 214 | 200 | 35 | 35 | 1.8 | 1.8 | 240 | 0.28 | 6/6 |  | 1000 | 450 | 350 | 240 |  |  |  | 6 | HTA40 | Углеродная |  | 387 | 4100 | 240 | 1.7 | 3 | 7 | 200 |  |  | 450 | 350 |  | 6 | HTA40 | Углеродная | 387 | 4100 | 240 | 1.7 | 3 | 7 | 200 |  |  | 450 | 350 |  |  | Реактопласт | ТО200 |  | 53 | 131 | 76 | 3.26 | 5.2 | 50 |  |  | 1147 | [5 empty] | 211
192 | Углепластик | CC245 | Саржа | 854 | 805 |  | 504 | 518 |  | 974 | 975 |  | 41 | 41 | [6 empty] | 4550 |  |  | 2 | 2.1 |  | 2.2 | 1450 |  |  |  | Автоклавирование | 45/55 |  | Ткань | 6 | Углеродная ткань 22502 2х2, HTA40 | Саржа |  | 3000 | 2700 | 214 | 200 | 35 | 35 | 1.8 | 1.8 | 240 | 0.28 | 6/6 |  | 1000 | 450 | 350 | 240 |  |  |  | 6 | HTA40 | Углеродная |  | 387 | 4100 | 240 | 1.7 | 3 | 7 | 200 |  |  | 450 | 350 |  | 6 | HTA40 | Углеродная | 387 | 4100 | 240 | 1.7 | 3 | 7 | 200 |  |  | 450 | 350 |  |  | Реактопласт | B180 |  | 94 | 192 | 87 | 4.3 | 5.3 | 24 |  |  | 1180 | [5 empty] | 175 |  |  |  |  | 4.17
193 | Углепластик | CC245 | Саржа | 814 | 814 |  | 502 | 514 |  | 934 | 932 |  | 40 | 42 | [6 empty] | 4340 |  |  | 2.1 | 2.1 |  | 2.2 | 1415 |  |  |  | Вакуумная инфузия | 55/45 |  | Ткань | 6 | Углеродная ткань 22502 2х2, HTA40 | Саржа |  | 3000 | 2700 | 214 | 200 | 35 | 35 | 1.8 | 1.8 | 240 | 0.28 | 6/6 |  | 1000 | 450 | 350 | 240 |  |  |  | 6 | HTA40 | Углеродная |  | 387 | 4100 | 240 | 1.7 | 3 | 7 | 200 |  |  | 450 | 350 |  | 6 | HTA40 | Углеродная | 387 | 4100 | 240 | 1.7 | 3 | 7 | 200 |  |  | 450 | 350 |  |  | Реактопласт | ТО200 |  | 53 | 131 | 76 | 3.26 | 5.2 | 50 |  |  | 1147 | [5 empty] | 211
194 | Стеклопластик | Т-10 (92) | Сатин | 550 | 280 |  | 314 | 156 |  | 492 | 245 |  | 26 | 14 | [6 empty] | 5450 |  |  | 5.3 | 5.2 |  | 9 | 2060 |  |  |  | Намотка | 30/70 |  | Ткань | 2 | Т-10 (92) | Сатин |  | 2450 | 1323 | 218 | 120 | 15 | 10 | 5.5 | 5.5 | 290 | 0.23 | 36/20 |  | 920 | 650 | 550 | 290 | 250 | 0.4 | 539.5 | 5 | Стекло (Jushi EDR 17-1200-386T) | Стеклянная |  | 29.4 | 4200 | 95 | 5 | 1 | 8 | 56 |  |  | 650 | 550 |  | 5 | Стекло (Jushi EDR 17-1200-386T) | Стеклянная | 29.4 | 4200 | 95 | 5 | 1 | 8 | 56 |  |  | 650 | 550 |  |  | Реактопласт | ЭТФ (100) + ДЭГ-1 (12) + СФ-340А |  | 52 | 173 | 72 | 4.1 | 1.5 | 50 |  |  | 1184 | [5 empty] | 230 | [7 empty] | ЭТФ (100) + ДЭГ-1 (12) | Эпоксидная | Вязкая | 100 |  | 27.2 | 1.184 |  | СФ-340А | Фенолформальдегидный | 35
195 | Арамидопластик | Сатин 5/3 (СВМ14,3х2 + ВМП7,2х1) х3 | Сатин | 669 | 316 |  | 198 | 169 |  | 374 | 281 |  | 24 | 18 | [6 empty] | 3720 |  |  | 3 | 3 |  | 1.4 | 1320 |  |  |  | Намотка | 30/70 |  | Ткань | 13 | Сатин 5/3 (СВМ14,3х2 + ВМП7,2х1) х3 | Сатин |  | 3640 | 3660 | 416 | 418 | 28 | 18 | 2.8 | 4.5 | 254 | 0.35 | 18/20 |  | 920 | 300 | 250 | 254 |  |  |  | 14 | Арамид (СВМ14,3х2) | Арамидное |  | 51.8 | 4500 | 103 | 2.8 | 0.2 | 14 | 28.6 |  | 100 | 300 | 250 |  | 11 | Стекло (ВМПС8 28х2) | Стеклянное | 29.4 | 4200 | 95 | 5 | 1 | 8 | 56 |  |  | 300 | 250 |  |  | Реактопласт | ЭХД (100) + ДЭГ-1 (9,5) + изо-ИМТГФА |  | 35 | 154 | 43 | 4.1 | 1.7 | 51 |  |  | 1175 | [5 empty] | 170 | [7 empty] | ЭХД (100) + ДЭГ-1 (9,5) | Эпоксидная | Вязкая | 100 |  | 26 | 1.18 |  | изо-ИМТГФА | Ангидридный | 86 |  |  | 0.03
196 | Базальтопластик | ТБК-100 | Полотняное | 460 | 462 |  | 250 | 256 |  | 492 | 472 |  | 24 | 25 | [6 empty] | 3807 |  |  | 4.5 | 4.6 |  | 8 | 2060 |  |  |  | Горячее прессование | 40/60 |  | Ткань | 1 | ТБК-100 | Полотняное |  | 784 | 784 | 82 | 82 | 18 | 18 | 3.7 | 3.7 | 190 | 0.19 | 10/9 |  | 1000 | 1000 | 650 | 190 |  |  |  | 1 | Базальт (Kamenny Vek KV42) | Базальтовая |  | 90 | 3000 | 86 | 3.5 | 3 | 13 | 136 |  |  | 1000 | 650 |  | 1 | Базальт (Kamenny Vek KV42) | Базальтовая | 90 | 3000 | 86 | 3.5 | 3 | 13 | 136 |  |  | 1000 | 650 |  |  | Реактопласт | ENYDYNE I 69475 A + Бутанокс |  | 45 | 143 | 50 | 4.3 | 4 | 52 | 26 | 18 | 1180 |  |  | 0.215 |  | 210 | 170 | 23 | 60 | 60 |  |  |  |  | ENYDYNE I 69475 A | Полиэфирная | Низковязкая | 100 |  |  | 1.166 |  | Бутанокс | Пеоксидный | 2 | Прозрачная бесцветная жидкость |  | 0.024 | [8 empty] | ФАМ(фурановая смола) | 32.5
197 | Стеклопластик | Т-13 | Полотняное | 450 | 235 |  | 236 | 121 |  | 418 | 206 |  | 22 | 12 | [6 empty] | 5700 |  |  | 5.4 | 5.5 |  | 9 | 2080 |  |  |  | Намотка | 30/70 |  | Ткань | 5 | Т-13 | Полотняное |  | 2164 | 1176 | 261 | 174 | 14 | 10 | 5.2 | 5.4 | 285 | 0.27 | 16/10 |  | 920 | 650 | 550 | 285 |  |  |  | 4 | Стекло (EC7 54x2) | Стеклянная |  | 50.76 | 2741 | 81 | 5.1 | 1.6 | 7 | 108 |  |  | 650 | 550 |  | 4 | Стекло (EC7 54x2) | Стеклянная | 50.76 | 2741 | 81 | 5.1 | 1.6 | 7 | 108 |  |  | 650 | 550 |  |  | Реактопласт | ЭТФ (100) + ДЭГ-1 (12) + СФ-340А |  | 52 | 173 | 72 | 4.1 | 1.5 | 50 |  |  | 1184 | [5 empty] | 230 | [7 empty] | ЭТФ (100) + ДЭГ-1 (12) | Эпоксидная | Вязкая | 100 |  | 27.2 | 1.184 |  | СФ-340А | Фенолформальдегидный | 35
198 | Арамидопластик | Т-43-76(А) | Сатин | 446 | 645 |  | 121 | 214 |  | 274 | 406 |  | 26 | 21 | [6 empty] | 3580 |  |  | 3.1 | 3.1 |  | 1.4 | 1310 |  |  |  | Намотка | 30/70 |  | Ткань | 12 | Т-43-76(А) | Сатин |  | 2820 | 3370 | 364 | 435 | 25 | 16 | 2.6 | 4.5 | 252 | 0.31 | 20/22 |  | 920 | 300 | 250 | 252 |  |  |  | 13 | Арамид (СВМ14,3х1) | Арамидное |  | 25.8 | 4500 | 103 | 2.6 | 0.1 | 14 | 14.3 |  | 110 | 300 | 250 |  | 11 | Стекло (ВМПС8 28х2) | Стеклянное | 29.4 | 4200 | 95 | 5 | 1 | 8 | 56 |  | 50 | 300 | 250 |  |  | Реактопласт | ЭХД (100) + ДЭГ-1 (9,5) + изо-ИМТГФА |  | 35 | 154 | 43 | 4.1 | 1.7 | 51 |  |  | 1175 | [5 empty] | 170 | [7 empty] | ЭХД (100) + ДЭГ-1 (9,5) | Эпоксидная | Вязкая | 100 |  | 26 | 1.18 |  | изо-ИМТГФА | Ангидридный | 86 |  |  | 0.03
199 | Углепластик | CC245 | Саржа | 787 | 781 |  | 564 | 562 |  | 895 | 891 |  | 40 | 41 | [6 empty] | 4300 |  |  | 2.1 | 2.1 |  | 2.2 | 1420 |  |  |  | Вакуумная инфузия | 55/45 |  | Ткань | 6 | Углеродная ткань 22502 2х2, HTA40 | Саржа |  | 3000 | 2700 | 214 | 200 | 35 | 35 | 1.8 | 1.8 | 240 | 0.28 | 6/6 |  | 1000 | 450 | 350 | 240 |  |  |  | 6 | HTA40 | Углеродная |  | 387 | 4100 | 240 | 1.7 | 3 | 7 | 200 |  |  | 450 | 350 |  | 6 | HTA40 | Углеродная | 387 | 4100 | 240 | 1.7 | 3 | 7 | 200 |  |  | 450 | 350 |  |  | Реактопласт | TK123 |  | 42 | 132 | 84 | 3.56 | 1.5 | 50 |  |  | 1137 | [5 empty] | 101
200 | Углепластик | СС206 | Саржа | 700 | 630 |  | 620 | 590 |  | 1050 | 1080 |  | 43 | 43 | [6 empty] | 4950 |  |  | 2.1 | 2.1 |  | 2.2 | 1485 |  |  |  | Вакуумная инфузия | 55/45 |  | Ткань | 4 | СС206 | Саржа |  | 3000 | 2700 | 230 | 210 | 35 | 35 | 1.8 | 1.8 | 200 | 0.25 | 5/5 |  | 1000 | 650 | 350 | 200 |  |  |  | 3 | Углерод (Toray 3K 200 tex) | Углеродная |  | 387 | 3350 | 230 | 1.5 | 3 | 7 | 200 |  |  | 650 | 350 |  | 3 | Углерод (Toray 3K 200 tex) | Углеродная | 387 | 3350 | 230 | 1.5 | 3 | 7 | 200 |  |  | 650 | 350 |  |  | Реактопласт | Araldyte LY 8615 + Aradur |  | 43 | 147 | 52 | 3.5 | 1.5 | 50 | 80 | 120 | 1180 |  |  | 0.4 |  | 240 | 210 | 80 | 80 | 80 |  | 0.5 |  |  | Araldyte LY 8615 | Эпоксидная | Жидкая | 100 |  |  | 1.22 |  | Aradur | Ангидридный | 30 | Прозрачная жидкость |  | 0.095 | [8 empty] | Этиловый спирт + Ацетон (1:1)
201 | Углепластик | СС206 | Саржа | 700 | 630 |  | 620 | 590 |  | 1050 | 1080 |  | 43 | 43 | [6 empty] | 4950 |  |  | 2.1 | 2.1 |  | 2.2 | 1485 |  |  |  | Вакуумная инфузия | 55/45 |  | Ткань | 4 | СС206 | Саржа |  | 3000 | 2700 | 230 | 210 | 35 | 35 | 1.8 | 1.8 | 200 | 0.25 | 5/5 |  | 1000 | 650 | 350 | 200 |  |  |  | 3 | Углерод (Toray 3K 200 tex) | Углеродная |  | 387 | 3350 | 230 | 1.5 | 3 | 7 | 200 |  |  | 650 | 350 |  | 3 | Углерод (Toray 3K 200 tex) | Углеродная | 387 | 3350 | 230 | 1.5 | 3 | 7 | 200 |  |  | 650 | 350 |  |  | Реактопласт | Araldyte LY 8615 + Aradur |  | 43 | 147 | 52 | 3.5 | 1.5 | 50 | 80 | 120 | 1180 |  |  | 0.4 |  | 240 | 210 | 80 | 80 | 80 |  | 0.5 |  |  | Araldyte LY 8615 | Эпоксидная | Жидкая | 100 |  |  | 1.22 |  | Aradur | Ангидридный | 30 | Прозрачная жидкость |  | 0.095 | [8 empty] | Этиловый спирт + Ацетон (1:1)
202 | Арамидопластик | Т-42/1-76 | Сатин | 840 | 203 |  | 611 | 135 |  | 421 | 167 |  | 28 | 11 | [6 empty] | 3250 |  |  | 3 | 4.2 |  | 1.4 | 1350 |  |  |  | Горячее прессование | 40/60 |  | Ткань | 19 | Т-42/1-76 | Сатин |  | 2943 | 785 | 420 | 112 | 23 | 10 | 2.6 | 5.1 | 190 | 0.28 |  |  | 920 | 300 | 250 | 190 |  |  |  | 13 | Арамид (СВМ14,3х1) | Арамидное |  | 25.8 |  | 103 | 2.6 | 0.1 | 7 | 14.3 |  | 110 | 300 | 250 |  | 19 | Стекло (ВМ-1) | Стеклянное |  | 4200 | 95 | 4.8 | [5 empty] | 300 | 250 |  |  | Реактопласт | 5-211-БН |  | 60 | 136 | 71 | 3.3 | 4.5 | 52 |  |  | 1181 | [6 empty] | 120 | 120 | 120 |  |  |  |  | 5-211-БН | Эпоксиды | Вязкая | 100 |  | 16 |  |  | СФ-341А | Фенолформальдегидный | 70
203 | Арамидопластик | Сатин 5/3 (СВМ14,3х2 + ВМП7,2х1) х2 | Сатин | 446 | 426 |  | 236 | 179 |  | 404 | 388 |  | 24 | 23 | [6 empty] | 3680 |  |  | 3.2 | 5.2 |  | 1.4 | 1320 |  |  |  | Намотка | 30/70 |  | Ткань | 14 | Сатин 5/3 (СВМ14,3х2 + ВМП7,2х1) х2 | Сатин |  | 3550 | 3930 | 374 | 414 | 25 | 20 | 2.8 | 4.5 | 247 | 0.38 | 14/19 |  | 920 | 300 | 250 | 247 |  |  |  | 14 | Арамид (СВМ14,3х2) | Арамидное |  | 51.8 | 4500 | 103 | 2.8 | 0.2 | 14 | 28.6 |  | 100 | 300 | 250 |  | 11 | Стекло (ВМПС8 28х2) | Стеклянное | 29.4 | 4200 | 95 | 5 | 1 | 8 | 56 |  |  | 300 | 250 |  |  | Реактопласт | ЭХД (100) + ДЭГ-1 (9,5) + изо-ИМТГФА |  | 35 | 154 | 43 | 4.1 | 1.7 | 51 |  |  | 1175 | [5 empty] | 170 | [7 empty] | ЭХД (100) + ДЭГ-1 (9,5) | Эпоксидная | Вязкая | 100 |  | 26 | 1.18 |  | изо-ИМТГФА | Ангидридный | 86 |  |  | 0.03
204 | Базальтопластик | ТБК-100 | Полотняное | 415 | 420 |  | 194 | 196 |  | 415 | 420 |  | 21 | 20 | [6 empty] | 3810 |  |  | 4.7 | 4.7 |  | 8 | 1880 |  |  |  | Вакуумная инфузия | 55/45 |  | Ткань | 1 | ТБК-100 | Полотняное |  | 784 | 784 | 82 | 82 | 18 | 18 | 3.7 | 3.7 | 190 | 0.19 | 10/9 |  | 1000 | 1000 | 650 | 190 |  |  |  | 1 | Базальт (Kamenny Vek KV42) | Базальтовая |  | 90 | 3000 | 86 | 3.5 | 3 | 13 | 136 |  |  | 1000 | 650 |  | 1 | Базальт (Kamenny Vek KV42) | Базальтовая | 90 | 3000 | 86 | 3.5 | 3 | 13 | 136 |  |  | 1000 | 650 |  |  | Реактопласт | ENYDYNE I 69475 A + Бутанокс |  | 45 | 143 | 50 | 4.3 | 4 | 52 | 26 | 18 | 1180 |  |  | 0.215 |  | 210 | 170 | 23 | 60 | 60 |  |  |  |  | ENYDYNE I 69475 A | Полиэфирная | Низковязкая | 100 |  |  | 1.166 |  | Бутанокс | Пеоксидный | 2 | Прозрачная бесцветная жидкость |  | 0.024 | [8 empty] | Лапроксид-БФ (бутилфенилглицидиловый эфир) | 0.025
205 | Арамидопластик | Т-43-76(А) | Сатин | 446 | 645 |  | 121 | 214 |  | 274 | 406 |  | 26 | 21 | [6 empty] | 3580 |  |  | 3.1 | 3.1 |  | 1.4 | 1310 |  |  |  | Намотка | 30/70 |  | Ткань | 12 | Т-43-76(А) | Сатин |  | 2820 | 3370 | 364 | 435 | 25 | 16 | 2.6 | 4.5 | 252 | 0.31 | 20/22 |  | 920 | 300 | 250 | 252 |  |  |  | 13 | Арамид (СВМ14,3х1) | Арамидное |  | 25.8 | 4500 | 103 | 2.6 | 0.1 | 14 | 14.3 |  | 110 | 300 | 250 |  | 11 | Стекло (ВМПС8 28х2) | Стеклянное | 29.4 | 4200 | 95 | 5 | 1 | 8 | 56 |  | 50 | 300 | 250 |  |  | Реактопласт | ЭХД (100) + ДЭГ-1 (9,5) + изо-ИМТГФА |  | 35 | 154 | 43 | 4.1 | 1.7 | 51 |  |  | 1175 | [5 empty] | 170 | [7 empty] | ЭХД (100) + ДЭГ-1 (9,5) | Эпоксидная | Вязкая | 100 |  | 26 | 1.18 |  | изо-ИМТГФА | Ангидридный | 86 |  |  | 0.03
206 | Углепластик | CC245 | Саржа | 877 | 862 |  | 583 | 580 |  | 985 | 962 |  | 42 | 40 | [6 empty] | 4850 |  |  | 2.1 | 2.1 |  | 2.2 | 1420 |  |  |  | Вакуумная инфузия | 55/45 |  | Ткань | 6 | Углеродная ткань 22502 2х2, HTA40 | Саржа |  | 3000 | 2700 | 214 | 200 | 35 | 35 | 1.8 | 1.8 | 240 | 0.28 | 6/6 |  | 1000 | 450 | 350 | 240 |  |  |  | 6 | HTA40 | Углеродная |  | 387 | 4100 | 240 | 1.7 | 3 | 7 | 200 |  |  | 450 | 350 |  | 6 | HTA40 | Углеродная | 387 | 4100 | 240 | 1.7 | 3 | 7 | 200 |  |  | 450 | 350 |  |  | Реактопласт | Т20-60 |  | 80 | 173 | 84 | 3.2 | 1.5 | 24 |  |  | 1273 | [5 empty] | 87
207 | Углепластик | CC245 | Саржа | 787 | 781 |  | 564 | 562 |  | 895 | 891 |  | 40 | 41 | [6 empty] | 4300 |  |  | 2.1 | 2.1 |  | 2.2 | 1420 |  |  |  | Вакуумная инфузия | 55/45 |  | Ткань | 6 | Углеродная ткань 22502 2х2, HTA40 | Саржа |  | 3000 | 2700 | 214 | 200 | 35 | 35 | 1.8 | 1.8 | 240 | 0.28 | 6/6 |  | 1000 | 450 | 350 | 240 |  |  |  | 6 | HTA40 | Углеродная |  | 387 | 4100 | 240 | 1.7 | 3 | 7 | 200 |  |  | 450 | 350 |  | 6 | HTA40 | Углеродная | 387 | 4100 | 240 | 1.7 | 3 | 7 | 200 |  |  | 450 | 350 |  |  | Реактопласт | TK123 |  | 42 | 132 | 84 | 3.56 | 1.5 | 50 |  |  | 1137 | [5 empty] | 101
208 | Арамидопластик | Сатин 5/3 (СВМ14,3х2 + ВМП7,2х1) х2 | Сатин | 446 | 426 |  | 236 | 179 |  | 404 | 388 |  | 24 | 23 | [6 empty] | 3680 |  |  | 3.2 | 5.2 |  | 1.4 | 1320 |  |  |  | Намотка | 30/70 |  | Ткань | 14 | Сатин 5/3 (СВМ14,3х2 + ВМП7,2х1) х2 | Сатин |  | 3550 | 3930 | 374 | 414 | 25 | 20 | 2.8 | 4.5 | 247 | 0.38 | 14/19 |  | 920 | 300 | 250 | 247 |  |  |  | 14 | Арамид (СВМ14,3х2) | Арамидное |  | 51.8 | 4500 | 103 | 2.8 | 0.2 | 14 | 28.6 |  | 100 | 300 | 250 |  | 11 | Стекло (ВМПС8 28х2) | Стеклянное | 29.4 | 4200 | 95 | 5 | 1 | 8 | 56 |  |  | 300 | 250 |  |  | Реактопласт | ЭХД (100) + ДЭГ-1 (9,5) + изо-ИМТГФА |  | 35 | 154 | 43 | 4.1 | 1.7 | 51 |  |  | 1175 | [5 empty] | 170 | [7 empty] | ЭХД (100) + ДЭГ-1 (9,5) | Эпоксидная | Вязкая | 100 |  | 26 | 1.18 |  | изо-ИМТГФА | Ангидридный | 86 |  |  | 0.03
209 | Углепластик | CC245 | Саржа | 800 | 720 |  | 614 | 610 |  | 1100 | 1170 |  | 42 | 42 | [6 empty] | 4950 |  |  | 2 | 2 |  | 2.2 | 1485 |  |  |  | Вакуумная инфузия | 55/45 |  | Ткань | 3 | CC245 | Саржа |  | 3000 | 2700 | 214 | 200 | 35 | 35 | 1.8 | 1.8 | 240 | 0.28 | 6/6 |  | 1000 | 650 | 350 | 240 |  |  |  | 3 | Углерод (Toray 3K 200 tex) | Углеродная |  | 387 | 3350 | 230 | 1.5 | 3 | 7 | 200 |  |  | 650 | 350 |  | 3 | Углерод (Toray 3K 200 tex) | Углеродная | 387 | 3350 | 230 | 1.5 | 3 | 7 | 200 |  |  | 650 | 350 |  |  | Реактопласт | Araldite LY 556 + ПЭПА |  | 62 | 150 | 67 | 4.1 | 1.5 | 51 | 80 | 1400 | 1197 |  | 0.59 | 2.2 |  | 230 | 190 | 20 | 60 | 60 |  | 1.5 |  |  | Araldite LY 556 | Эпоксидная | Жидкая | 100 |  | 5.375 | 1.225 |  | ПЭПА | Аминный | 10 | Жидкость от светло-желтого до темно-бурого цвета без механических включений, допускается зеленоватая окраска продукта. |  | 0.9 | [8 empty] | Этиловый спирт (45) + Ацетон (90) + Толуол (10)
210 | Арамидопластик | Т-42/1-76 | Сатин | 840 | 203 |  | 611 | 135 |  | 421 | 167 |  | 28 | 11 | [6 empty] | 3250 |  |  | 3 | 4.2 |  | 1.4 | 1350 |  |  |  | Горячее прессование | 40/60 |  | Ткань | 19 | Т-42/1-76 | Сатин |  | 2943 | 785 | 420 | 112 | 23 | 10 | 2.6 | 5.1 | 190 | 0.28 |  |  | 920 | 300 | 250 | 190 |  |  |  | 13 | Арамид (СВМ14,3х1) | Арамидное |  | 25.8 |  | 103 | 2.6 | 0.1 | 7 | 14.3 |  | 110 | 300 | 250 |  | 19 | Стекло (ВМ-1) | Стеклянное |  | 4200 | 95 | 4.8 | [5 empty] | 300 | 250 |  |  | Реактопласт | 5-211-БН |  | 60 | 136 | 71 | 3.3 | 4.5 | 52 |  |  | 1181 | [6 empty] | 120 | 120 | 120 |  |  |  |  | 5-211-БН | Эпоксиды | Вязкая | 100 |  | 16 |  |  | СФ-341А | Фенолформальдегидный | 70
211 | Арамидопластик | Т-42/1-76 | Сатин | 840 | 203 |  | 611 | 135 |  | 421 | 167 |  | 28 | 11 | [6 empty] | 3250 |  |  | 3 | 4.2 |  | 1.4 | 1350 |  |  |  | Горячее прессование | 40/60 |  | Ткань | 19 | Т-42/1-76 | Сатин |  | 2943 | 785 | 420 | 112 | 23 | 10 | 2.6 | 5.1 | 190 | 0.28 |  |  | 920 | 300 | 250 | 190 |  |  |  | 13 | Арамид (СВМ14,3х1) | Арамидное |  | 25.8 |  | 103 | 2.6 | 0.1 | 7 | 14.3 |  | 110 | 300 | 250 |  | 19 | Стекло (ВМ-1) | Стеклянное |  | 4200 | 95 | 4.8 | [5 empty] | 300 | 250 |  |  | Реактопласт | 5-211-БН |  | 60 | 136 | 71 | 3.3 | 4.5 | 52 |  |  | 1181 | [6 empty] | 120 | 120 | 120 |  |  |  |  | 5-211-БН | Эпоксиды | Вязкая | 100 |  | 16 |  |  | СФ-341А | Фенолформальдегидный | 70
212 | Углепластик | CC245 | Саржа | 800 | 720 |  | 614 | 610 |  | 1100 | 1170 |  | 42 | 42 | [6 empty] | 4950 |  |  | 2 | 2 |  | 2.2 | 1485 |  |  |  | Вакуумная инфузия | 55/45 |  | Ткань | 3 | CC245 | Саржа |  | 3000 | 2700 | 214 | 200 | 35 | 35 | 1.8 | 1.8 | 240 | 0.28 | 6/6 |  | 1000 | 650 | 350 | 240 |  |  |  | 3 | Углерод (Toray 3K 200 tex) | Углеродная |  | 387 | 3350 | 230 | 1.5 | 3 | 7 | 200 |  |  | 650 | 350 |  | 3 | Углерод (Toray 3K 200 tex) | Углеродная | 387 | 3350 | 230 | 1.5 | 3 | 7 | 200 |  |  | 650 | 350 |  |  | Реактопласт | Araldite LY 556 + ПЭПА |  | 62 | 150 | 67 | 4.1 | 1.5 | 51 | 80 | 1400 | 1197 |  | 0.59 | 2.2 |  | 230 | 190 | 20 | 60 | 60 |  | 1.5 |  |  | Araldite LY 556 | Эпоксидная | Жидкая | 100 |  | 5.375 | 1.225 |  | ПЭПА | Аминный | 10 | Жидкость от светло-желтого до темно-бурого цвета без механических включений, допускается зеленоватая окраска продукта. |  | 0.9 | [8 empty] | Этиловый спирт (45) + Ацетон (90) + Толуол (10)
213 | Арамидопластик | Сатин 5/3 (СВМ14,3х2 + ВМП7,2х1) х2 | Сатин | 404 | 540 |  | 208 | 280 |  | 281 | 419 |  | 29 | 21 | [6 empty] | 3470 |  |  | 3 | 5.1 |  | 1.4 | 1260 |  |  |  | Горячее прессование | 40/60 |  | Ткань | 14 | Сатин 5/3 (СВМ14,3х2 + ВМП7,2х1) х2 | Сатин |  | 3550 | 3930 | 374 | 414 | 26 | 20 | 2.8 | 4.5 | 247 | 0.38 | 14/19 |  | 920 | 300 | 250 | 247 |  |  |  | 14 | Арамид (СВМ14,3х2) | Арамидное |  | 51.8 | 4500 | 103 | 2.8 | 0.2 | 14 | 28.6 |  | 100 | 300 | 250 |  | 11 | Стекло (ВМПС8 28х2) | Стеклянное | 29.4 | 4200 | 95 | 5 | 1 | 8 | 56 |  |  | 300 | 250 |  |  | Реактопласт | ЭХД (100) + ДЭГ-1 (9,5) + изо-ИМТГФА |  | 35 | 154 | 43 | 4.1 | 1.7 | 51 |  |  | 1175 | [5 empty] | 170 | [7 empty] | ЭХД (100) + ДЭГ-1 (9,5) | Эпоксидная | Вязкая | 100 |  | 26 | 1.18 |  | изо-ИМТГФА | Ангидридный | 86 |  |  | 0.03
214 | Стеклопластик | Т-13 | Полотняное | 482 | 247 |  | 243 | 132 |  | 450 | 215 |  | 25 | 11 | [6 empty] | 5800 |  |  | 5.4 | 5.4 |  | 9 | 2080 |  |  |  | Намотка | 30/70 |  | Ткань | 5 | Т-13 | Полотняное |  | 2164 | 1176 | 261 | 174 | 14 | 10 | 5.2 | 5.4 | 285 | 0.27 | 16/10 |  | 920 | 650 | 550 | 285 |  |  |  | 4 | Стекло (EC7 54x2) | Стеклянная |  | 50.76 | 2741 | 81 | 5.1 | 1.6 | 7 | 108 |  |  | 650 | 550 |  | 4 | Стекло (EC7 54x2) | Стеклянная | 50.76 | 2741 | 81 | 5.1 | 1.6 | 7 | 108 |  |  | 650 | 550 |  |  | Реактопласт | ЭТФ (100) + ДЭГ-1 (12) + СФ-340А |  | 52 | 173 | 72 | 4.1 | 1.5 | 50 |  |  | 1184 | [5 empty] | 230 | [7 empty] | ЭТФ (100) + ДЭГ-1 (12) | Эпоксидная | Вязкая | 100 |  | 27.2 | 1.184 |  | СФ-340А | Фенолформальдегидный | 35
215 | Углепластик | CC245 | Саржа | 963 | 948 |  | 767 | 745 |  | 1053 | 1084 |  | 43 | 41 | [6 empty] | 4500 |  |  | 2 | 2 |  | 2.1 | 1450 |  |  |  | Автоклавирование | 45/55 |  | Ткань | 6 | Углеродная ткань 22502 2х2, HTA40 | Саржа |  | 3000 | 2700 | 214 | 200 | 35 | 35 | 1.8 | 1.8 | 240 | 0.28 | 6/6 |  | 1000 | 450 | 350 | 240 |  |  |  | 6 | HTA40 | Углеродная |  | 387 | 4100 | 240 | 1.7 | 3 | 7 | 200 |  |  | 450 | 350 |  | 6 | HTA40 | Углеродная | 387 | 4100 | 240 | 1.7 | 3 | 7 | 200 |  |  | 450 | 350 |  |  | Реактопласт | T107 (Автоклвный препрег) |  | 91 | 185 | 94 | 4.3 | 6.5 | 45 |  |  | 1180 | [5 empty] | 182 |  |  |  |  | 3.1
216 | Стеклопластик | Т-СУ 8/3(ВМП)-78 | Сатин | 450 | 550 |  | 237 | 275 |  | 271 | 454 |  | 15 | 18 | [6 empty] | 3850 |  |  | 3.4 | 3.4 |  | 8 | 2070 |  |  |  | Намотка | 30/70 |  | Ткань | 10 | Т-СУ 8/3(ВМП)-78 | Сатин |  | 2156 | 2842 | 319 | 421 | 11 | 16 | 3.2 | 3.2 | 320 | 0.27 | 24/32 |  | 920 | 650 | 650 | 320 |  |  |  | 11 | Стекло (ВМПС8 28х2) | Стеклянное |  | 29.4 | 4200 | 95 | 5 | 1 | 8 | 56 |  |  | 650 | 650 |  | 11 | Стекло (ВМПС8 28х2) | Стеклянное | 29.4 | 4200 | 95 | 5 | 1 | 8 | 56 |  |  | 650 | 650 |  |  | Реактопласт | ЭТФ (100) + ДЭГ-1 (12) + СФ-340А |  | 52 | 173 | 72 | 4.1 | 1.5 | 50 |  |  | 1184 | [5 empty] | 230 | [7 empty] | ЭТФ (100) + ДЭГ-1 (12) | Эпоксидная | Вязкая | 100 |  | 27.2 | 1.184 |  | СФ-340А | Фенолформальдегидный | 35
217 | Базальтопластик | ТБК-100 | Полотняное | 465 | 460 |  | 263 | 245 |  | 480 | 473 |  | 24 | 24 | [6 empty] | 3700 |  |  | 4.5 | 4.5 |  | 8 | 2100 |  |  |  | Горячее прессование | 40/60 |  | Ткань | 1 | ТБК-100 | Полотняное |  | 784 | 784 | 85 | 82 | 18 | 18 | 3.7 | 3.7 | 190 | 0.19 | 10/9 |  | 1000 | 1000 | 650 | 190 |  |  |  | 1 | Базальт (Kamenny Vek KV42) | Базальтовая |  | 90 | 3000 | 86 | 3.5 | 3 | 13 | 136 |  |  | 1000 | 650 |  | 1 | Базальт (Kamenny Vek KV42) | Базальтовая | 90 | 3000 | 86 | 3.5 | 3 | 13 | 136 |  |  | 1000 | 650 |  |  | Реактопласт | Araldite LY 556 + изо-ИМТГФА |  | 65 | 162 | 71 | 3.9 | 1.7 | 55 | 5 (при 110 грудусах С) | 4 (при 110 грудусах С) | 1190 |  |  | 0.075 |  | 220 | 140 | 120 | 140 | 140 |  | 0.175 |  |  | Araldite LY 556 | Эпоксидная | Жидкая | 100 |  | 5.375 | 1.225 |  | изо-ИМТГФА | Ангидридный | 90 | Прозрачная жидкость от светло-желтого до светло-коричневого цвета |  | 0.03 |  | Trigonox+NL-51P | 0.007 | 0.963 |  | ПСК-1 | 180 |  | ДЭГ-1 | 0.07
218 | Арамидопластик | Сатин 5/3 (СВМ14,3х2 + ВМП7,2х1) х2 | Сатин | 404 | 540 |  | 208 | 280 |  | 281 | 419 |  | 29 | 21 | [6 empty] | 3470 |  |  | 3 | 5.1 |  | 1.4 | 1260 |  |  |  | Горячее прессование | 40/60 |  | Ткань | 14 | Сатин 5/3 (СВМ14,3х2 + ВМП7,2х1) х2 | Сатин |  | 3550 | 3930 | 374 | 414 | 26 | 20 | 2.8 | 4.5 | 247 | 0.38 | 14/19 |  | 920 | 300 | 250 | 247 |  |  |  | 14 | Арамид (СВМ14,3х2) | Арамидное |  | 51.8 | 4500 | 103 | 2.8 | 0.2 | 14 | 28.6 |  | 100 | 300 | 250 |  | 11 | Стекло (ВМПС8 28х2) | Стеклянное | 29.4 | 4200 | 95 | 5 | 1 | 8 | 56 |  |  | 300 | 250 |  |  | Реактопласт | ЭХД (100) + ДЭГ-1 (9,5) + изо-ИМТГФА |  | 35 | 154 | 43 | 4.1 | 1.7 | 51 |  |  | 1175 | [5 empty] | 170 | [7 empty] | ЭХД (100) + ДЭГ-1 (9,5) | Эпоксидная | Вязкая | 100 |  | 26 | 1.18 |  | изо-ИМТГФА | Ангидридный | 86 |  |  | 0.03
219 | Углепластик | CC245 | Саржа | 814 | 814 |  | 502 | 514 |  | 934 | 932 |  | 40 | 42 | [6 empty] | 4340 |  |  | 2.1 | 2.1 |  | 2.2 | 1415 |  |  |  | Вакуумная инфузия | 55/45 |  | Ткань | 6 | Углеродная ткань 22502 2х2, HTA40 | Саржа |  | 3000 | 2700 | 214 | 200 | 35 | 35 | 1.8 | 1.8 | 240 | 0.28 | 6/6 |  | 1000 | 450 | 350 | 240 |  |  |  | 6 | HTA40 | Углеродная |  | 387 | 4100 | 240 | 1.7 | 3 | 7 | 200 |  |  | 450 | 350 |  | 6 | HTA40 | Углеродная | 387 | 4100 | 240 | 1.7 | 3 | 7 | 200 |  |  | 450 | 350 |  |  | Реактопласт | ТО200 |  | 53 | 131 | 76 | 3.26 | 5.2 | 50 |  |  | 1147 | [5 empty] | 211
220 | Арамидопластик | Сатин 5/3 (СВМ14,3х2 + ВМП7,2х1) х2 | Сатин | 404 | 540 |  | 208 | 280 |  | 281 | 419 |  | 29 | 21 | [6 empty] | 3470 |  |  | 3 | 5.1 |  | 1.4 | 1260 |  |  |  | Горячее прессование | 40/60 |  | Ткань | 14 | Сатин 5/3 (СВМ14,3х2 + ВМП7,2х1) х2 | Сатин |  | 3550 | 3930 | 374 | 414 | 26 | 20 | 2.8 | 4.5 | 247 | 0.38 | 14/19 |  | 920 | 300 | 250 | 247 |  |  |  | 14 | Арамид (СВМ14,3х2) | Арамидное |  | 51.8 | 4500 | 103 | 2.8 | 0.2 | 14 | 28.6 |  | 100 | 300 | 250 |  | 11 | Стекло (ВМПС8 28х2) | Стеклянное | 29.4 | 4200 | 95 | 5 | 1 | 8 | 56 |  |  | 300 | 250 |  |  | Реактопласт | ЭХД (100) + ДЭГ-1 (9,5) + изо-ИМТГФА |  | 35 | 154 | 43 | 4.1 | 1.7 | 51 |  |  | 1175 | [5 empty] | 170 | [7 empty] | ЭХД (100) + ДЭГ-1 (9,5) | Эпоксидная | Вязкая | 100 |  | 26 | 1.18 |  | изо-ИМТГФА | Ангидридный | 86 |  |  | 0.03
221 | Стеклопластик | Т-10 (92) | Сатин | 452 | 267 |  | 252 | 171 |  | 354 | 257 |  | 20 | 14 | [6 empty] | 4830 |  |  | 5.4 | 5.4 |  | 9 | 1930 |  |  |  | Горячее прессование | 40/60 |  | Ткань | 2 | Т-10 (92) | Сатин |  | 2450 | 1323 | 218 | 120 | 15 | 10 | 5.5 | 5.5 | 290 | 0.23 | 36/20 |  | 920 | 650 | 550 | 290 | 250 | 0.4 | 539.5 | 9 | Стекло (Jushi EDR 17-1200-386T) | Стеклянное |  | 29.4 | 4200 | 95 | 5 | 1 | 8 | 56 |  |  | 650 | 550 |  | 9 | Стекло (Jushi EDR 17-1200-386T) | Стеклянное | 29.4 | 4200 | 95 | 5 | 1 | 8 | 56 |  |  | 650 | 550 |  |  | Реактопласт | СП-97С |  | 62 | 154 | 70 | 3.8 | 6.2 | 24 |  |  | 1200 |  |  | 0.6 |  |  | 182 | [7 empty] | СП-97С | Полиимидная |  | 70
222 | Стеклопластик | Т-10 (92) | Сатин | 420 | 310 |  | 251 | 175 |  | 384 | 292 |  | 18 | 14 | [6 empty] | 5100 |  |  | 5.6 | 5.7 |  | 9 | 1725 |  |  |  | Вакуумная инфузия | 55/45 |  | Ткань | 2 | Т-10 (92) | Сатин |  | 2450 | 1323 | 218 | 120 | 15 | 15 | 5.5 | 5.5 | 290 | 0.23 | 36/20 |  | 920 | 650 | 350 | 290 | 250 | 0.4 | 539.5 | 2 | Стекло (Jushi EDR 17-1200-386T) | Стеклянная |  | 29.4 | 4200 | 95 | 5 | 1 | 8 | 56 |  |  | 650 | 350 |  | 2 | Стекло (Jushi EDR 17-1200-386T) | Стеклянная | 29.4 | 4200 | 95 | 5 | 1 | 8 | 56 |  |  | 650 | 350 |  |  | Реактопласт | Araldite LY 556 + изо-ИМТГФА |  | 65 | 162 | 71 | 3.9 | 1.6 | 55 | 5 (при 110 грудусах С) | 4 (при 110 грудусах С) | 1190 |  |  | 0.075 |  | 220 | 140 | 120 | 140 | 140 |  | 0.175 |  |  | Araldite LY 556 | Эпоксидная | Жидкая | 100 |  | 5.375 | 1.225 |  | изо-ИМТГФА | Ангидридный | 90 | Прозрачная жидкость от светло-желтого до светло-коричневого цвета |  | 0.03 | [8 empty] | Этиловый спирт | 34.5
223 | Арамидопластик | Т-42/1-76 | Сатин | 840 | 203 |  | 611 | 135 |  | 421 | 167 |  | 28 | 11 | [6 empty] | 3250 |  |  | 3 | 4.2 |  | 1.4 | 1350 |  |  |  | Горячее прессование | 40/60 |  | Ткань | 19 | Т-42/1-76 | Сатин |  | 2943 | 785 | 420 | 112 | 23 | 10 | 2.6 | 5.1 | 190 | 0.28 |  |  | 920 | 300 | 250 | 190 |  |  |  | 13 | Арамид (СВМ14,3х1) | Арамидное |  | 25.8 |  | 103 | 2.6 | 0.1 | 7 | 14.3 |  | 110 | 300 | 250 |  | 19 | Стекло (ВМ-1) | Стеклянное |  | 4200 | 95 | 4.8 | [5 empty] | 300 | 250 |  |  | Реактопласт | 5-211-БН |  | 60 | 136 | 71 | 3.3 | 4.5 | 52 |  |  | 1181 | [6 empty] | 120 | 120 | 120 |  |  |  |  | 5-211-БН | Эпоксиды | Вязкая | 100 |  | 16 |  |  | СФ-341А | Фенолформальдегидный | 70
224 | Углепластик | CC245 | Саржа | 821 | 834 |  | 534 | 538 |  | 981 | 974 |  | 41 | 40 | [6 empty] | 4800 |  |  | 2.1 | 2.2 |  | 2.2 | 1410 |  |  |  | Вакуумная инфузия | 55/45 |  | Ткань | 6 | Углеродная ткань 22502 2х2, HTA40 | Саржа |  | 3000 | 2700 | 214 | 200 | 35 | 35 | 1.8 | 1.8 | 240 | 0.28 | 6/6 |  | 1000 | 450 | 350 | 240 |  |  |  | 6 | HTA40 | Углеродная |  | 387 | 4100 | 240 | 1.7 | 3 | 7 | 200 |  |  | 450 | 350 |  | 6 | HTA40 | Углеродная | 387 | 4100 | 240 | 1.7 | 3 | 7 | 200 |  |  | 450 | 350 |  |  | Реактопласт | ФНИ350/375С(град.) |  | 34.2 | 132 | 52 | 5.1 | 4.6 | 26 |  |  | 1327 | [5 empty] | 450
225 | Углепластик | CC245 | Саржа | 854 | 805 |  | 504 | 518 |  | 974 | 975 |  | 41 | 41 | [6 empty] | 4550 |  |  | 2 | 2.1 |  | 2.2 | 1450 |  |  |  | Автоклавирование | 45/55 |  | Ткань | 6 | Углеродная ткань 22502 2х2, HTA40 | Саржа |  | 3000 | 2700 | 214 | 200 | 35 | 35 | 1.8 | 1.8 | 240 | 0.28 | 6/6 |  | 1000 | 450 | 350 | 240 |  |  |  | 6 | HTA40 | Углеродная |  | 387 | 4100 | 240 | 1.7 | 3 | 7 | 200 |  |  | 450 | 350 |  | 6 | HTA40 | Углеродная | 387 | 4100 | 240 | 1.7 | 3 | 7 | 200 |  |  | 450 | 350 |  |  | Реактопласт | B180 |  | 94 | 192 | 87 | 4.3 | 5.3 | 24 |  |  | 1180 | [5 empty] | 175 |  |  |  |  | 4.17
226 | Стеклопластик | Т-10 (92) | Сатин | 420 | 310 |  | 251 | 175 |  | 384 | 292 |  | 18 | 14 | [6 empty] | 5100 |  |  | 5.6 | 5.7 |  | 9 | 1725 |  |  |  | Вакуумная инфузия | 55/45 |  | Ткань | 2 | Т-10 (92) | Сатин |  | 2450 | 1323 | 218 | 120 | 15 | 15 | 5.5 | 5.5 | 290 | 0.23 | 36/20 |  | 920 | 650 | 350 | 290 | 250 | 0.4 | 539.5 | 2 | Стекло (Jushi EDR 17-1200-386T) | Стеклянная |  | 29.4 | 4200 | 95 | 5 | 1 | 8 | 56 |  |  | 650 | 350 |  | 2 | Стекло (Jushi EDR 17-1200-386T) | Стеклянная | 29.4 | 4200 | 95 | 5 | 1 | 8 | 56 |  |  | 650 | 350 |  |  | Реактопласт | Araldite LY 556 + изо-ИМТГФА |  | 65 | 162 | 71 | 3.9 | 1.6 | 55 | 5 (при 110 грудусах С) | 4 (при 110 грудусах С) | 1190 |  |  | 0.075 |  | 220 | 140 | 120 | 140 | 140 |  | 0.175 |  |  | Araldite LY 556 | Эпоксидная | Жидкая | 100 |  | 5.375 | 1.225 |  | изо-ИМТГФА | Ангидридный | 90 | Прозрачная жидкость от светло-желтого до светло-коричневого цвета |  | 0.03 | [8 empty] | Этиловый спирт | 34.5
227 | Углепластик | CC245 | Саржа | 821 | 834 |  | 534 | 538 |  | 981 | 974 |  | 41 | 40 | [6 empty] | 4800 |  |  | 2.1 | 2.2 |  | 2.2 | 1410 |  |  |  | Вакуумная инфузия | 55/45 |  | Ткань | 6 | Углеродная ткань 22502 2х2, HTA40 | Саржа |  | 3000 | 2700 | 214 | 200 | 35 | 35 | 1.8 | 1.8 | 240 | 0.28 | 6/6 |  | 1000 | 450 | 350 | 240 |  |  |  | 6 | HTA40 | Углеродная |  | 387 | 4100 | 240 | 1.7 | 3 | 7 | 200 |  |  | 450 | 350 |  | 6 | HTA40 | Углеродная | 387 | 4100 | 240 | 1.7 | 3 | 7 | 200 |  |  | 450 | 350 |  |  | Реактопласт | ФНИ350/375С(град.) |  | 34.2 | 132 | 52 | 5.1 | 4.6 | 26 |  |  | 1327 | [5 empty] | 450
228 | Базальтопластик | ТБК-100 | Полотняное | 460 | 462 |  | 250 | 256 |  | 492 | 472 |  | 24 | 25 | [6 empty] | 3807 |  |  | 4.5 | 4.6 |  | 8 | 2060 |  |  |  | Горячее прессование | 40/60 |  | Ткань | 1 | ТБК-100 | Полотняное |  | 784 | 784 | 82 | 82 | 18 | 18 | 3.7 | 3.7 | 190 | 0.19 | 10/9 |  | 1000 | 1000 | 650 | 190 |  |  |  | 1 | Базальт (Kamenny Vek KV42) | Базальтовая |  | 90 | 3000 | 86 | 3.5 | 3 | 13 | 136 |  |  | 1000 | 650 |  | 1 | Базальт (Kamenny Vek KV42) | Базальтовая | 90 | 3000 | 86 | 3.5 | 3 | 13 | 136 |  |  | 1000 | 650 |  |  | Реактопласт | ENYDYNE I 69475 A + Бутанокс |  | 45 | 143 | 50 | 4.3 | 4 | 52 | 26 | 18 | 1180 |  |  | 0.215 |  | 210 | 170 | 23 | 60 | 60 |  |  |  |  | ENYDYNE I 69475 A | Полиэфирная | Низковязкая | 100 |  |  | 1.166 |  | Бутанокс | Пеоксидный | 2 | Прозрачная бесцветная жидкость |  | 0.024 | [8 empty] | ФАМ(фурановая смола) | 32.5
229 | Углепластик | CC245 | Саржа | 787 | 781 |  | 564 | 562 |  | 895 | 891 |  | 40 | 41 | [6 empty] | 4300 |  |  | 2.1 | 2.1 |  | 2.2 | 1420 |  |  |  | Вакуумная инфузия | 55/45 |  | Ткань | 6 | Углеродная ткань 22502 2х2, HTA40 | Саржа |  | 3000 | 2700 | 214 | 200 | 35 | 35 | 1.8 | 1.8 | 240 | 0.28 | 6/6 |  | 1000 | 450 | 350 | 240 |  |  |  | 6 | HTA40 | Углеродная |  | 387 | 4100 | 240 | 1.7 | 3 | 7 | 200 |  |  | 450 | 350 |  | 6 | HTA40 | Углеродная | 387 | 4100 | 240 | 1.7 | 3 | 7 | 200 |  |  | 450 | 350 |  |  | Реактопласт | TK123 |  | 42 | 132 | 84 | 3.56 | 1.5 | 50 |  |  | 1137 | [5 empty] | 101
230 | Углепластик | Лента из волокна IMS65 | Однонаправленная | 2815 | 56 |  | 910 | 45 |  | 1258 | 51 |  | 154 | 6.5 | [6 empty] | 5910 |  |  | 2 | 2.1 |  | 2 | 1415 |  |  |  | Автоклавирование | 45/55 |  | Ткань | 18 | Лента из волокна IMS65 | Однонаправленная |  | 12800 | 1 | 940 | 0.1 | 138 | 0.1 | 2.1 | 1.8 | 230 | 0.27 |  |  |  | 450 | 350 | 230 |  |  |  | 18 | IMS65 | Углеродное |  |  | 6000 | 290 | 2.1 | 24 | 7 | 830 |  |  | 450 | 350 | [13 empty] | 450 | 350 |  |  | Реактопласт | B180 |  | 80 | 145 | 93 | 4.4 | 5.4 | 36 |  |  | 1225 | [10 empty] | 3.77 |  |  | B180
231 | Углепластик | CC245 | Саржа | 904 | 904 |  | 783 | 783 |  | 1034 | 1045 |  | 41 | 42 | [6 empty] | 4800 |  |  | 2 | 2.1 |  | 2 | 1520 |  |  |  | Горячее прессование | 40/60 |  | Ткань | 6 | Углеродная ткань 22502 2х2, HTA40 | Саржа |  | 3000 | 2700 | 214 | 200 | 35 | 35 | 1.8 | 1.8 | 240 | 0.28 | 6/6 |  | 1000 | 450 | 350 | 240 |  |  |  | 6 | HTA40 | Углеродная |  | 387 | 4100 | 240 | 1.7 | 3 | 7 | 200 |  |  | 450 | 350 |  | 6 | HTA40 | Углеродная | 387 | 4100 | 240 | 1.7 | 3 | 7 | 200 |  |  | 450 | 350 |  |  | Реактопласт | T107 (Эпоксидный препрег) |  | 91 | 185 | 94 | 4.3 | 6.5 | 45 |  |  | 1180 | [10 empty] | 3.77
232 | Углепластик | УТ-900-3 | Саржа | 600 | 540 |  | 410 | 390 |  | 325 | 451 |  | 43 | 42 | [6 empty] | 5430 |  |  | 2.1 | 2.1 |  | 2.2 | 1510 |  |  |  | Горячее прессование | 40/60 |  | Ткань | 16 | УТ-900-3 | Саржа |  | 6400 | 6400 | 590 | 590 | 34 | 34 | 1.8 | 1.8 | 240 | 0.22 | 6/6 |  |  | 450 | 350 | 240 |  |  |  | 16 | Углерод (УКН-П-2500) | Углеродное |  | 1209.5 | 2800 | 235 | 1.3 | 2.5 | 8 | 205 |  |  | 450 | 350 |  | 16 | Углерод (УКН-П-2500) | Углеродное | 1209.5 | 2800 | 235 | 1.3 | 2.5 | 8 | 205 |  |  | 450 | 350 |  |  | Реактопласт | ЭТФ (100) + ДЭГ-1 (12) + Антистатическая добавка (12) + СФ-340А |  | 52 | 173 | 72 | 4.1 | 1.5 | 50 |  |  | 1180 | [13 empty] | ЭТФ (100) + ДЭГ-1 (12) | Эпоксидная | Вязкая | 100 |  | 27.2 | 1.25 |  | СФ-340А | Фенолформальдегидный | 35
233 | Углепластик | CC245 | Саржа | 814 | 814 |  | 502 | 514 |  | 934 | 932 |  | 40 | 42 | [6 empty] | 4340 |  |  | 2.1 | 2.1 |  | 2.2 | 1415 |  |  |  | Вакуумная инфузия | 55/45 |  | Ткань | 6 | Углеродная ткань 22502 2х2, HTA40 | Саржа |  | 3000 | 2700 | 214 | 200 | 35 | 35 | 1.8 | 1.8 | 240 | 0.28 | 6/6 |  | 1000 | 450 | 350 | 240 |  |  |  | 6 | HTA40 | Углеродная |  | 387 | 4100 | 240 | 1.7 | 3 | 7 | 200 |  |  | 450 | 350 |  | 6 | HTA40 | Углеродная | 387 | 4100 | 240 | 1.7 | 3 | 7 | 200 |  |  | 450 | 350 |  |  | Реактопласт | ТО200 |  | 53 | 131 | 76 | 3.26 | 5.2 | 50 |  |  | 1147 | [5 empty] | 211
234 | Базальтопластик | ТБК-100 | Полотняное | 415 | 420 |  | 194 | 196 |  | 415 | 420 |  | 21 | 20 | [6 empty] | 3810 |  |  | 4.7 | 4.7 |  | 8 | 1880 |  |  |  | Вакуумная инфузия | 55/45 |  | Ткань | 1 | ТБК-100 | Полотняное |  | 784 | 784 | 82 | 82 | 18 | 18 | 3.7 | 3.7 | 190 | 0.19 | 10/9 |  | 1000 | 1000 | 650 | 190 |  |  |  | 1 | Базальт (Kamenny Vek KV42) | Базальтовая |  | 90 | 3000 | 86 | 3.5 | 3 | 13 | 136 |  |  | 1000 | 650 |  | 1 | Базальт (Kamenny Vek KV42) | Базальтовая | 90 | 3000 | 86 | 3.5 | 3 | 13 | 136 |  |  | 1000 | 650 |  |  | Реактопласт | ENYDYNE I 69475 A + Бутанокс |  | 45 | 143 | 50 | 4.3 | 4 | 52 | 26 | 18 | 1180 |  |  | 0.215 |  | 210 | 170 | 23 | 60 | 60 |  |  |  |  | ENYDYNE I 69475 A | Полиэфирная | Низковязкая | 100 |  |  | 1.166 |  | Бутанокс | Пеоксидный | 2 | Прозрачная бесцветная жидкость |  | 0.024 | [8 empty] | Лапроксид-БФ (бутилфенилглицидиловый эфир) | 0.025
235 | Углепластик | CC245 | Саржа | 950 | 961 |  | 668 | 668 |  | 1025 | 1053 |  | 43 | 43 | [6 empty] | 4630 |  |  | 2 | 2 |  | 2.1 | 1450 |  |  |  | Автоклавирование | 45/55 |  | Ткань | 6 | Углеродная ткань 22502 2х2, HTA40 | Саржа |  | 3000 | 2700 | 214 | 200 | 35 | 35 | 1.8 | 1.8 | 240 | 0.28 | 6/6 |  | 1000 | 450 | 350 | 240 |  |  |  | 6 | HTA40 | Углеродная |  | 387 | 4100 | 240 | 1.7 | 3 | 7 | 200 |  |  | 450 | 350 |  | 6 | HTA40 | Углеродная | 387 | 4100 | 240 | 1.7 | 3 | 7 | 200 |  |  | 450 | 350 |  |  | Реактопласт | M250 |  | 92 | 184 | 85 | 4.4 | 6.5 | 25 |  |  | 1320 | [5 empty] | 266 | 190
236 | Стеклопластик | Т-10 (92) | Сатин | 420 | 310 |  | 251 | 175 |  | 384 | 292 |  | 18 | 14 | [6 empty] | 5100 |  |  | 5.6 | 5.7 |  | 9 | 1725 |  |  |  | Вакуумная инфузия | 55/45 |  | Ткань | 2 | Т-10 (92) | Сатин |  | 2450 | 1323 | 218 | 120 | 15 | 15 | 5.5 | 5.5 | 290 | 0.23 | 36/20 |  | 920 | 650 | 350 | 290 | 250 | 0.4 | 539.5 | 2 | Стекло (Jushi EDR 17-1200-386T) | Стеклянная |  | 29.4 | 4200 | 95 | 5 | 1 | 8 | 56 |  |  | 650 | 350 |  | 2 | Стекло (Jushi EDR 17-1200-386T) | Стеклянная | 29.4 | 4200 | 95 | 5 | 1 | 8 | 56 |  |  | 650 | 350 |  |  | Реактопласт | Araldite LY 556 + изо-ИМТГФА |  | 65 | 162 | 71 | 3.9 | 1.6 | 55 | 5 (при 110 грудусах С) | 4 (при 110 грудусах С) | 1190 |  |  | 0.075 |  | 220 | 140 | 120 | 140 | 140 |  | 0.175 |  |  | Araldite LY 556 | Эпоксидная | Жидкая | 100 |  | 5.375 | 1.225 |  | изо-ИМТГФА | Ангидридный | 90 | Прозрачная жидкость от светло-желтого до светло-коричневого цвета |  | 0.03 | [8 empty] | Этиловый спирт | 34.5
237 | Базальтопластик | ТБК-100 | Полотняное | 425 | 431 |  | 231 | 215 |  | 450 | 453 |  | 21 | 21 | [6 empty] | 3428 |  |  | 4.5 | 4.5 |  | 8 | 1910 |  |  |  | Вакуумная инфузия | 55/45 |  | Ткань | 1 | ТБК-100 | Полотняное |  | 784 | 784 | 82 | 82 | 18 | 18 | 3.7 | 3.7 | 190 | 0.19 | 10/9 |  | 1000 | 1000 | 650 | 190 |  |  |  | 1 | Базальт (Kamenny Vek KV42) | Базальтовая |  | 90 | 3000 | 86 | 3.5 | 3 | 13 | 136 |  |  | 1000 | 650 |  | 1 | Базальт (Kamenny Vek KV42) | Базальтовая | 90 | 3000 | 86 | 3.5 | 3 | 13 | 136 |  |  | 1000 | 650 |  |  | Реактопласт | Araldite LY 556 + изо-ИМТГФА |  | 65 | 162 | 71 | 3.9 | 1.7 | 55 | 5 (при 110 грудусах С) | 4 (при 110 грудусах С) | 1190 |  |  | 0.075 |  | 220 | 140 | 120 | 140 | 140 |  | 0.175 |  |  | Araldite LY 556 | Эпоксидная | Жидкая | 100 |  | 5.375 | 1.225 |  | изо-ИМТГФА | Ангидридный | 90 | Прозрачная жидкость от светло-желтого до светло-коричневого цвета |  | 0.03 | [5 empty] | СО-3 |  |  | ДЭГ-1 | 0.07
238 | Углепластик | CC245 | Саржа | 821 | 834 |  | 534 | 538 |  | 981 | 974 |  | 41 | 40 | [6 empty] | 4800 |  |  | 2.1 | 2.2 |  | 2.2 | 1410 |  |  |  | Вакуумная инфузия | 55/45 |  | Ткань | 6 | Углеродная ткань 22502 2х2, HTA40 | Саржа |  | 3000 | 2700 | 214 | 200 | 35 | 35 | 1.8 | 1.8 | 240 | 0.28 | 6/6 |  | 1000 | 450 | 350 | 240 |  |  |  | 6 | HTA40 | Углеродная |  | 387 | 4100 | 240 | 1.7 | 3 | 7 | 200 |  |  | 450 | 350 |  | 6 | HTA40 | Углеродная | 387 | 4100 | 240 | 1.7 | 3 | 7 | 200 |  |  | 450 | 350 |  |  | Реактопласт | ФНИ350/375С(град.) |  | 34.2 | 132 | 52 | 5.1 | 4.6 | 26 |  |  | 1327 | [5 empty] | 450
239 | Арамидопластик | Т-43-76(А) | Сатин | 446 | 645 |  | 121 | 214 |  | 274 | 406 |  | 26 | 21 | [6 empty] | 3580 |  |  | 3.1 | 3.1 |  | 1.4 | 1310 |  |  |  | Намотка | 30/70 |  | Ткань | 12 | Т-43-76(А) | Сатин |  | 2820 | 3370 | 364 | 435 | 25 | 16 | 2.6 | 4.5 | 252 | 0.31 | 20/22 |  | 920 | 300 | 250 | 252 |  |  |  | 13 | Арамид (СВМ14,3х1) | Арамидное |  | 25.8 | 4500 | 103 | 2.6 | 0.1 | 14 | 14.3 |  | 110 | 300 | 250 |  | 11 | Стекло (ВМПС8 28х2) | Стеклянное | 29.4 | 4200 | 95 | 5 | 1 | 8 | 56 |  | 50 | 300 | 250 |  |  | Реактопласт | ЭХД (100) + ДЭГ-1 (9,5) + изо-ИМТГФА |  | 35 | 154 | 43 | 4.1 | 1.7 | 51 |  |  | 1175 | [5 empty] | 170 | [7 empty] | ЭХД (100) + ДЭГ-1 (9,5) | Эпоксидная | Вязкая | 100 |  | 26 | 1.18 |  | изо-ИМТГФА | Ангидридный | 86 |  |  | 0.03
240 | Арамидопластик | Т-42/1-76 | Сатин | 840 | 203 |  | 611 | 135 |  | 421 | 167 |  | 28 | 11 | [6 empty] | 3250 |  |  | 3 | 4.2 |  | 1.4 | 1350 |  |  |  | Горячее прессование | 40/60 |  | Ткань | 19 | Т-42/1-76 | Сатин |  | 2943 | 785 | 420 | 112 | 23 | 10 | 2.6 | 5.1 | 190 | 0.28 |  |  | 920 | 300 | 250 | 190 |  |  |  | 13 | Арамид (СВМ14,3х1) | Арамидное |  | 25.8 |  | 103 | 2.6 | 0.1 | 7 | 14.3 |  | 110 | 300 | 250 |  | 19 | Стекло (ВМ-1) | Стеклянное |  | 4200 | 95 | 4.8 | [5 empty] | 300 | 250 |  |  | Реактопласт | 5-211-БН |  | 60 | 136 | 71 | 3.3 | 4.5 | 52 |  |  | 1181 | [6 empty] | 120 | 120 | 120 |  |  |  |  | 5-211-БН | Эпоксиды | Вязкая | 100 |  | 16 |  |  | СФ-341А | Фенолформальдегидный | 70
241 | Углепластик | CC245 | Саржа | 877 | 862 |  | 583 | 580 |  | 985 | 962 |  | 42 | 40 | [6 empty] | 4850 |  |  | 2.1 | 2.1 |  | 2.2 | 1420 |  |  |  | Вакуумная инфузия | 55/45 |  | Ткань | 6 | Углеродная ткань 22502 2х2, HTA40 | Саржа |  | 3000 | 2700 | 214 | 200 | 35 | 35 | 1.8 | 1.8 | 240 | 0.28 | 6/6 |  | 1000 | 450 | 350 | 240 |  |  |  | 6 | HTA40 | Углеродная |  | 387 | 4100 | 240 | 1.7 | 3 | 7 | 200 |  |  | 450 | 350 |  | 6 | HTA40 | Углеродная | 387 | 4100 | 240 | 1.7 | 3 | 7 | 200 |  |  | 450 | 350 |  |  | Реактопласт | Т20-60 |  | 80 | 173 | 84 | 3.2 | 1.5 | 24 |  |  | 1273 | [5 empty] | 87
242 | Углепластик | CC245 | Саржа | 877 | 862 |  | 583 | 580 |  | 985 | 962 |  | 42 | 40 | [6 empty] | 4850 |  |  | 2.1 | 2.1 |  | 2.2 | 1420 |  |  |  | Вакуумная инфузия | 55/45 |  | Ткань | 6 | Углеродная ткань 22502 2х2, HTA40 | Саржа |  | 3000 | 2700 | 214 | 200 | 35 | 35 | 1.8 | 1.8 | 240 | 0.28 | 6/6 |  | 1000 | 450 | 350 | 240 |  |  |  | 6 | HTA40 | Углеродная |  | 387 | 4100 | 240 | 1.7 | 3 | 7 | 200 |  |  | 450 | 350 |  | 6 | HTA40 | Углеродная | 387 | 4100 | 240 | 1.7 | 3 | 7 | 200 |  |  | 450 | 350 |  |  | Реактопласт | Т20-60 |  | 80 | 173 | 84 | 3.2 | 1.5 | 24 |  |  | 1273 | [5 empty] | 87
243 | Стеклопластик | Т-13 | Полотняное | 482 | 247 |  | 243 | 132 |  | 450 | 215 |  | 25 | 11 | [6 empty] | 5800 |  |  | 5.4 | 5.4 |  | 9 | 2080 |  |  |  | Намотка | 30/70 |  | Ткань | 5 | Т-13 | Полотняное |  | 2164 | 1176 | 261 | 174 | 14 | 10 | 5.2 | 5.4 | 285 | 0.27 | 16/10 |  | 920 | 650 | 550 | 285 |  |  |  | 4 | Стекло (EC7 54x2) | Стеклянная |  | 50.76 | 2741 | 81 | 5.1 | 1.6 | 7 | 108 |  |  | 650 | 550 |  | 4 | Стекло (EC7 54x2) | Стеклянная | 50.76 | 2741 | 81 | 5.1 | 1.6 | 7 | 108 |  |  | 650 | 550 |  |  | Реактопласт | ЭТФ (100) + ДЭГ-1 (12) + СФ-340А |  | 52 | 173 | 72 | 4.1 | 1.5 | 50 |  |  | 1184 | [5 empty] | 230 | [7 empty] | ЭТФ (100) + ДЭГ-1 (12) | Эпоксидная | Вязкая | 100 |  | 27.2 | 1.184 |  | СФ-340А | Фенолформальдегидный | 35
244 | Углепластик | CC245 | Саржа | 854 | 805 |  | 504 | 518 |  | 974 | 975 |  | 41 | 41 | [6 empty] | 4550 |  |  | 2 | 2.1 |  | 2.2 | 1450 |  |  |  | Автоклавирование | 45/55 |  | Ткань | 6 | Углеродная ткань 22502 2х2, HTA40 | Саржа |  | 3000 | 2700 | 214 | 200 | 35 | 35 | 1.8 | 1.8 | 240 | 0.28 | 6/6 |  | 1000 | 450 | 350 | 240 |  |  |  | 6 | HTA40 | Углеродная |  | 387 | 4100 | 240 | 1.7 | 3 | 7 | 200 |  |  | 450 | 350 |  | 6 | HTA40 | Углеродная | 387 | 4100 | 240 | 1.7 | 3 | 7 | 200 |  |  | 450 | 350 |  |  | Реактопласт | B180 |  | 94 | 192 | 87 | 4.3 | 5.3 | 24 |  |  | 1180 | [5 empty] | 175 |  |  |  |  | 4.17
245 | Углепластик | CC245 | Саржа | 853 | 853 |  | 523 | 528 |  | 953 | 953 |  | 40 | 41 | [6 empty] | 4700 |  |  | 2.1 | 2.1 |  | 2.2 | 1410 |  |  |  | Вакуумная инфузия | 55/45 |  | Ткань | 6 | Углеродная ткань 22502 2х2, HTA40 | Саржа |  | 3000 | 2700 | 214 | 200 | 35 | 35 | 1.8 | 1.8 | 240 | 0.28 | 6/6 |  | 1000 | 450 | 350 | 240 |  |  |  | 6 | HTA40 | Углеродная |  | 387 | 4100 | 240 | 1.7 | 3 | 7 | 200 |  |  | 450 | 350 |  | 6 | HTA40 | Углеродная | 387 | 4100 | 240 | 1.7 | 3 | 7 | 200 |  |  | 450 | 350 |  |  | Реактопласт | ФНИ350/330С(град.) |  | 43.3 | 145 | 54 | 4.8 | 4.6 | 26 |  |  | 1324 | [5 empty] | 343 |  |  |  |  | 4.57
246 | Стеклопластик | Т-13 | Полотняное | 470 | 242 |  | 248 | 145 |  | 438 | 210 |  | 24 | 11 | [6 empty] | 5320 |  |  | 5.2 | 5.2 |  | 9 | 2070 |  |  |  | Намотка | 30/70 |  | Ткань | 5 | Т-13 | Полотняное |  | 2164 | 1176 | 261 | 174 | 14 | 10 | 5.2 | 5.4 | 285 | 0.27 | 16/10 |  | 920 | 650 | 550 | 285 |  |  |  | 4 | Стекло (EC7 54x2) | Стеклянная |  | 50.76 | 2741 | 81 | 5.1 | 1 | 7 | 108 |  |  | 650 | 550 |  | 4 | Стекло (EC7 54x2) | Стеклянная | 50.76 | 2741 | 81 | 5.1 | 1 | 7 | 108 |  |  | 650 | 550 |  |  | Реактопласт | ЭТФ (100) + ДЭГ-1 (12) + СФ-340А |  | 52 | 173 | 72 | 4.1 | 1.5 | 50 |  |  | 1184 | [5 empty] | 230 | [7 empty] | ЭТФ (100) + ДЭГ-1 (12) | Эпоксидная | Вязкая | 100 |  | 27.2 | 1.184 |  | СФ-340А | Фенолформальдегидный | 35
247 | Арамидопластик | Сатин 5/3 (СВМ14,3х2 + ВМП7,2х1) х3 | Сатин | 553 | 601 |  | 215 | 273 |  | 324 | 453 |  | 26 | 21 | [6 empty] | 3450 |  |  | 3.4 | 5.1 |  | 1.4 | 1260 |  |  |  | Горячее прессование | 40/60 |  | Ткань | 13 | Сатин 5/3 (СВМ14,3х2 + ВМП7,2х1) х3 | Сатин |  | 3640 | 3660 | 416 | 418 | 25 | 18 | 3.2 | 4.5 | 254 | 0.35 | 18/20 |  | 920 | 300 | 250 | 254 |  |  |  | 14 | Арамид (СВМ14,3х2) | Арамидное |  | 51.8 | 4500 | 103 | 2.8 | 0.2 | 14 | 28.6 |  | 100 | 300 | 250 |  | 11 | Стекло (ВМПС8 28х2) | Стеклянное | 29.4 | 4200 | 95 | 5 | 1 | 8 | 56 |  |  | 300 | 250 |  |  | Реактопласт | ЭХД (100) + ДЭГ-1 (9,5) + изо-ИМТГФА |  | 35 | 154 | 43 | 4.1 | 1.7 | 51 |  |  | 1175 | [5 empty] | 170 | [7 empty] | ЭХД (100) + ДЭГ-1 (9,5) | Эпоксидная | Вязкая | 100 |  | 26 | 1.18 |  | изо-ИМТГФА | Ангидридный | 86 |  |  | 0.03
248 | Базальтопластик | ТБК-100 | Полотняное | 465 | 460 |  | 263 | 245 |  | 480 | 473 |  | 24 | 24 | [6 empty] | 3700 |  |  | 4.5 | 4.5 |  | 8 | 2100 |  |  |  | Горячее прессование | 40/60 |  | Ткань | 1 | ТБК-100 | Полотняное |  | 784 | 784 | 85 | 82 | 18 | 18 | 3.7 | 3.7 | 190 | 0.19 | 10/9 |  | 1000 | 1000 | 650 | 190 |  |  |  | 1 | Базальт (Kamenny Vek KV42) | Базальтовая |  | 90 | 3000 | 86 | 3.5 | 3 | 13 | 136 |  |  | 1000 | 650 |  | 1 | Базальт (Kamenny Vek KV42) | Базальтовая | 90 | 3000 | 86 | 3.5 | 3 | 13 | 136 |  |  | 1000 | 650 |  |  | Реактопласт | Araldite LY 556 + изо-ИМТГФА |  | 65 | 162 | 71 | 3.9 | 1.7 | 55 | 5 (при 110 грудусах С) | 4 (при 110 грудусах С) | 1190 |  |  | 0.075 |  | 220 | 140 | 120 | 140 | 140 |  | 0.175 |  |  | Araldite LY 556 | Эпоксидная | Жидкая | 100 |  | 5.375 | 1.225 |  | изо-ИМТГФА | Ангидридный | 90 | Прозрачная жидкость от светло-желтого до светло-коричневого цвета |  | 0.03 |  | Trigonox+NL-51P | 0.007 | 0.963 |  | ПСК-1 | 180 |  | ДЭГ-1 | 0.07
249 | Стеклопластик | Т-10 (92) | Сатин | 420 | 310 |  | 251 | 175 |  | 384 | 292 |  | 18 | 14 | [6 empty] | 5100 |  |  | 5.6 | 5.7 |  | 9 | 1725 |  |  |  | Вакуумная инфузия | 55/45 |  | Ткань | 2 | Т-10 (92) | Сатин |  | 2450 | 1323 | 218 | 120 | 15 | 15 | 5.5 | 5.5 | 290 | 0.23 | 36/20 |  | 920 | 650 | 350 | 290 | 250 | 0.4 | 539.5 | 2 | Стекло (Jushi EDR 17-1200-386T) | Стеклянная |  | 29.4 | 4200 | 95 | 5 | 1 | 8 | 56 |  |  | 650 | 350 |  | 2 | Стекло (Jushi EDR 17-1200-386T) | Стеклянная | 29.4 | 4200 | 95 | 5 | 1 | 8 | 56 |  |  | 650 | 350 |  |  | Реактопласт | Araldite LY 556 + изо-ИМТГФА |  | 65 | 162 | 71 | 3.9 | 1.6 | 55 | 5 (при 110 грудусах С) | 4 (при 110 грудусах С) | 1190 |  |  | 0.075 |  | 220 | 140 | 120 | 140 | 140 |  | 0.175 |  |  | Araldite LY 556 | Эпоксидная | Жидкая | 100 |  | 5.375 | 1.225 |  | изо-ИМТГФА | Ангидридный | 90 | Прозрачная жидкость от светло-желтого до светло-коричневого цвета |  | 0.03 | [8 empty] | Этиловый спирт | 34.5
250 | Арамидопластик | Сатин 5/3 (СВМ14,3х2 + ВМП7,2х1) х3 | Сатин | 669 | 316 |  | 198 | 169 |  | 374 | 281 |  | 24 | 18 | [6 empty] | 3720 |  |  | 3 | 3 |  | 1.4 | 1320 |  |  |  | Намотка | 30/70 |  | Ткань | 13 | Сатин 5/3 (СВМ14,3х2 + ВМП7,2х1) х3 | Сатин |  | 3640 | 3660 | 416 | 418 | 28 | 18 | 2.8 | 4.5 | 254 | 0.35 | 18/20 |  | 920 | 300 | 250 | 254 |  |  |  | 14 | Арамид (СВМ14,3х2) | Арамидное |  | 51.8 | 4500 | 103 | 2.8 | 0.2 | 14 | 28.6 |  | 100 | 300 | 250 |  | 11 | Стекло (ВМПС8 28х2) | Стеклянное | 29.4 | 4200 | 95 | 5 | 1 | 8 | 56 |  |  | 300 | 250 |  |  | Реактопласт | ЭХД (100) + ДЭГ-1 (9,5) + изо-ИМТГФА |  | 35 | 154 | 43 | 4.1 | 1.7 | 51 |  |  | 1175 | [5 empty] | 170 | [7 empty] | ЭХД (100) + ДЭГ-1 (9,5) | Эпоксидная | Вязкая | 100 |  | 26 | 1.18 |  | изо-ИМТГФА | Ангидридный | 86 |  |  | 0.03
251 | Углепластик | CC245 | Саржа | 904 | 904 |  | 783 | 783 |  | 1034 | 1045 |  | 41 | 42 | [6 empty] | 4800 |  |  | 2 | 2.1 |  | 2 | 1520 |  |  |  | Горячее прессование | 40/60 |  | Ткань | 6 | Углеродная ткань 22502 2х2, HTA40 | Саржа |  | 3000 | 2700 | 214 | 200 | 35 | 35 | 1.8 | 1.8 | 240 | 0.28 | 6/6 |  | 1000 | 450 | 350 | 240 |  |  |  | 6 | HTA40 | Углеродная |  | 387 | 4100 | 240 | 1.7 | 3 | 7 | 200 |  |  | 450 | 350 |  | 6 | HTA40 | Углеродная | 387 | 4100 | 240 | 1.7 | 3 | 7 | 200 |  |  | 450 | 350 |  |  | Реактопласт | T107 (Эпоксидный препрег) |  | 91 | 185 | 94 | 4.3 | 6.5 | 45 |  |  | 1180 | [10 empty] | 3.77
252 | Стеклопластик | Т-13 | Полотняное | 350 | 215 |  | 191 | 125 |  | 310 | 205 |  | 14 | 10 | [6 empty] | 5230 |  |  | 5.3 | 5.3 |  | 10 | 1940 |  |  |  | Горячее прессование | 40/60 |  | Ткань | 5 | Т-13 | Полотняное |  | 2164 | 1176 | 261 | 174 | 14 | 10 | 5.2 | 5.4 | 285 | 0.27 | 16/10 |  | 920 | 650 | 550 | 285 |  |  |  | 4 | Стекло (EC7 54x2) | Стеклянная |  | 50.76 | 2741 | 81 | 5.1 | 1.6 | 7 | 108 |  |  | 650 | 550 |  | 4 | Стекло (EC7 54x2) | Стеклянная | 50.76 | 2741 | 81 | 5.1 | 1.6 | 7 | 108 |  |  | 650 | 550 |  |  | Реактопласт | ЭТФ (100) + ДЭГ-1 (12) + СФ-340А |  | 52 | 173 | 72 | 4.1 | 1.5 | 50 |  |  | 1184 | [5 empty] | 230 | [7 empty] | ЭТФ (100) + ДЭГ-1 (12) | Эпоксидная | Вязкая | 100 |  | 27.2 | 1.184 |  | СФ-340А | Фенолформальдегидный | 35
253 | Углепластик | СС206 | Саржа | 700 | 630 |  | 620 | 590 |  | 1050 | 1080 |  | 43 | 43 | [6 empty] | 4950 |  |  | 2.1 | 2.1 |  | 2.2 | 1485 |  |  |  | Вакуумная инфузия | 55/45 |  | Ткань | 4 | СС206 | Саржа |  | 3000 | 2700 | 230 | 210 | 35 | 35 | 1.8 | 1.8 | 200 | 0.25 | 5/5 |  | 1000 | 650 | 350 | 200 |  |  |  | 3 | Углерод (Toray 3K 200 tex) | Углеродная |  | 387 | 3350 | 230 | 1.5 | 3 | 7 | 200 |  |  | 650 | 350 |  | 3 | Углерод (Toray 3K 200 tex) | Углеродная | 387 | 3350 | 230 | 1.5 | 3 | 7 | 200 |  |  | 650 | 350 |  |  | Реактопласт | Araldyte LY 8615 + Aradur |  | 43 | 147 | 52 | 3.5 | 1.5 | 50 | 80 | 120 | 1180 |  |  | 0.4 |  | 240 | 210 | 80 | 80 | 80 |  | 0.5 |  |  | Araldyte LY 8615 | Эпоксидная | Жидкая | 100 |  |  | 1.22 |  | Aradur | Ангидридный | 30 | Прозрачная жидкость |  | 0.095 | [8 empty] | Этиловый спирт + Ацетон (1:1)
254 | Базальтопластик | ТБК-100 | Полотняное | 460 | 462 |  | 250 | 256 |  | 492 | 472 |  | 24 | 25 | [6 empty] | 3807 |  |  | 4.5 | 4.6 |  | 8 | 2060 |  |  |  | Горячее прессование | 40/60 |  | Ткань | 1 | ТБК-100 | Полотняное |  | 784 | 784 | 82 | 82 | 18 | 18 | 3.7 | 3.7 | 190 | 0.19 | 10/9 |  | 1000 | 1000 | 650 | 190 |  |  |  | 1 | Базальт (Kamenny Vek KV42) | Базальтовая |  | 90 | 3000 | 86 | 3.5 | 3 | 13 | 136 |  |  | 1000 | 650 |  | 1 | Базальт (Kamenny Vek KV42) | Базальтовая | 90 | 3000 | 86 | 3.5 | 3 | 13 | 136 |  |  | 1000 | 650 |  |  | Реактопласт | ENYDYNE I 69475 A + Бутанокс |  | 45 | 143 | 50 | 4.3 | 4 | 52 | 26 | 18 | 1180 |  |  | 0.215 |  | 210 | 170 | 23 | 60 | 60 |  |  |  |  | ENYDYNE I 69475 A | Полиэфирная | Низковязкая | 100 |  |  | 1.166 |  | Бутанокс | Пеоксидный | 2 | Прозрачная бесцветная жидкость |  | 0.024 | [8 empty] | ФАМ(фурановая смола) | 32.5
255 | Углепластик | CC245 | Саржа | 877 | 862 |  | 583 | 580 |  | 985 | 962 |  | 42 | 40 | [6 empty] | 4850 |  |  | 2.1 | 2.1 |  | 2.2 | 1420 |  |  |  | Вакуумная инфузия | 55/45 |  | Ткань | 6 | Углеродная ткань 22502 2х2, HTA40 | Саржа |  | 3000 | 2700 | 214 | 200 | 35 | 35 | 1.8 | 1.8 | 240 | 0.28 | 6/6 |  | 1000 | 450 | 350 | 240 |  |  |  | 6 | HTA40 | Углеродная |  | 387 | 4100 | 240 | 1.7 | 3 | 7 | 200 |  |  | 450 | 350 |  | 6 | HTA40 | Углеродная | 387 | 4100 | 240 | 1.7 | 3 | 7 | 200 |  |  | 450 | 350 |  |  | Реактопласт | Т20-60 |  | 80 | 173 | 84 | 3.2 | 1.5 | 24 |  |  | 1273 | [5 empty] | 87
256 | Стеклопластик | Т-13 | Полотняное | 345 | 206 |  | 182 | 124 |  | 304 | 123 |  | 15 | 9 | [6 empty] | 5200 |  |  | 5.4 | 5.6 |  | 10 | 1940 |  |  |  | Горячее прессование | 40/60 |  | Ткань | 5 | Т-13 | Полотняное |  | 2164 | 1176 | 261 | 174 | 14 | 10 | 5.2 | 5.4 | 285 | 0.27 | 16/10 |  | 920 | 650 | 550 | 285 |  |  |  | 4 | Стекло (EC7 54x2) | Стеклянная |  | 50.76 | 2741 | 81 | 5.1 | 1.6 | 7 | 108 |  |  | 650 | 550 |  | 4 | Стекло (EC7 54x2) | Стеклянная | 50.76 | 2741 | 81 | 5.1 | 1.6 | 7 | 108 |  |  | 650 | 550 |  |  | Реактопласт | ЭТФ (100) + ДЭГ-1 (12) + СФ-340А |  | 52 | 173 | 72 | 4.1 | 1.5 | 50 |  |  | 1184 | [5 empty] | 230 | [7 empty] | ЭТФ (100) + ДЭГ-1 (12) | Эпоксидная | Вязкая | 100 |  | 27.2 | 1.184 |  | СФ-340А | Фенолформальдегидный | 35
257 | Углепластик | CC245 | Саржа | 814 | 814 |  | 502 | 514 |  | 934 | 932 |  | 40 | 42 | [6 empty] | 4340 |  |  | 2.1 | 2.1 |  | 2.2 | 1415 |  |  |  | Вакуумная инфузия | 55/45 |  | Ткань | 6 | Углеродная ткань 22502 2х2, HTA40 | Саржа |  | 3000 | 2700 | 214 | 200 | 35 | 35 | 1.8 | 1.8 | 240 | 0.28 | 6/6 |  | 1000 | 450 | 350 | 240 |  |  |  | 6 | HTA40 | Углеродная |  | 387 | 4100 | 240 | 1.7 | 3 | 7 | 200 |  |  | 450 | 350 |  | 6 | HTA40 | Углеродная | 387 | 4100 | 240 | 1.7 | 3 | 7 | 200 |  |  | 450 | 350 |  |  | Реактопласт | ТО200 |  | 53 | 131 | 76 | 3.26 | 5.2 | 50 |  |  | 1147 | [5 empty] | 211
258 | Стеклопластик | Т-10 (92) | Сатин | 550 | 280 |  | 314 | 156 |  | 492 | 245 |  | 26 | 14 | [6 empty] | 5450 |  |  | 5.3 | 5.2 |  | 9 | 2060 |  |  |  | Намотка | 30/70 |  | Ткань | 2 | Т-10 (92) | Сатин |  | 2450 | 1323 | 218 | 120 | 15 | 10 | 5.5 | 5.5 | 290 | 0.23 | 36/20 |  | 920 | 650 | 550 | 290 | 250 | 0.4 | 539.5 | 5 | Стекло (Jushi EDR 17-1200-386T) | Стеклянная |  | 29.4 | 4200 | 95 | 5 | 1 | 8 | 56 |  |  | 650 | 550 |  | 5 | Стекло (Jushi EDR 17-1200-386T) | Стеклянная | 29.4 | 4200 | 95 | 5 | 1 | 8 | 56 |  |  | 650 | 550 |  |  | Реактопласт | ЭТФ (100) + ДЭГ-1 (12) + СФ-340А |  | 52 | 173 | 72 | 4.1 | 1.5 | 50 |  |  | 1184 | [5 empty] | 230 | [7 empty] | ЭТФ (100) + ДЭГ-1 (12) | Эпоксидная | Вязкая | 100 |  | 27.2 | 1.184 |  | СФ-340А | Фенолформальдегидный | 35
259 | Углепластик | CC245 | Саржа | 853 | 853 |  | 523 | 528 |  | 953 | 953 |  | 40 | 41 | [6 empty] | 4700 |  |  | 2.1 | 2.1 |  | 2.2 | 1410 |  |  |  | Вакуумная инфузия | 55/45 |  | Ткань | 6 | Углеродная ткань 22502 2х2, HTA40 | Саржа |  | 3000 | 2700 | 214 | 200 | 35 | 35 | 1.8 | 1.8 | 240 | 0.28 | 6/6 |  | 1000 | 450 | 350 | 240 |  |  |  | 6 | HTA40 | Углеродная |  | 387 | 4100 | 240 | 1.7 | 3 | 7 | 200 |  |  | 450 | 350 |  | 6 | HTA40 | Углеродная | 387 | 4100 | 240 | 1.7 | 3 | 7 | 200 |  |  | 450 | 350 |  |  | Реактопласт | ФНИ350/330С(град.) |  | 43.3 | 145 | 54 | 4.8 | 4.6 | 26 |  |  | 1324 | [5 empty] | 343 |  |  |  |  | 4.57
260 | Стеклопластик | Т-СУ 8/3(ВМП)-78 | Сатин | 390 | 470 |  | 220 | 304 |  | 315 | 395 |  | 14 | 18 | [6 empty] | 5270 |  |  | 5.5 | 5.5 |  | 10 | 2050 |  |  |  | Намотка | 30/70 |  | Ткань | 10 | Т-СУ 8/3(ВМП)-78 | Сатин |  | 2156 | 2842 | 319 | 421 | 10 | 15 | 5.5 | 5.2 | 320 | 0.27 | 24/32 |  | 920 | 850 | 650 | 320 |  |  |  | 11 | Стекло (ВМПС8 28х2) | Стеклянное |  | 29.4 | 4200 | 95 | 5 | 1 | 8 | 56 |  |  | 850 | 650 |  | 11 | Стекло (ВМПС8 28х2) | Стеклянное | 29.4 | 4200 | 95 | 5 | 1 | 8 | 56 |  |  | 850 | 650 |  |  | Реактопласт | ЭП-5122 |  | 54 | 147 | 62 | 4.1 | 1.5 | 46 |  |  | 1180 | [5 empty] | 182 | [7 empty] | ЭП-5122 | Фенолформальдегидная |  | 60
261 | Углепластик | CC245 | Саржа | 904 | 904 |  | 783 | 783 |  | 1034 | 1045 |  | 41 | 42 | [6 empty] | 4800 |  |  | 2 | 2.1 |  | 2 | 1520 |  |  |  | Горячее прессование | 40/60 |  | Ткань | 6 | Углеродная ткань 22502 2х2, HTA40 | Саржа |  | 3000 | 2700 | 214 | 200 | 35 | 35 | 1.8 | 1.8 | 240 | 0.28 | 6/6 |  | 1000 | 450 | 350 | 240 |  |  |  | 6 | HTA40 | Углеродная |  | 387 | 4100 | 240 | 1.7 | 3 | 7 | 200 |  |  | 450 | 350 |  | 6 | HTA40 | Углеродная | 387 | 4100 | 240 | 1.7 | 3 | 7 | 200 |  |  | 450 | 350 |  |  | Реактопласт | T107 (Эпоксидный препрег) |  | 91 | 185 | 94 | 4.3 | 6.5 | 45 |  |  | 1180 | [10 empty] | 3.77
262 | Углепластик | Лента из волокна IMS65 | Однонаправленная | 2815 | 56 |  | 910 | 45 |  | 1258 | 51 |  | 154 | 6.5 | [6 empty] | 5910 |  |  | 2 | 2.1 |  | 2 | 1415 |  |  |  | Автоклавирование | 45/55 |  | Ткань | 18 | Лента из волокна IMS65 | Однонаправленная |  | 12800 | 1 | 940 | 0.1 | 138 | 0.1 | 2.1 | 1.8 | 230 | 0.27 |  |  |  | 450 | 350 | 230 |  |  |  | 18 | IMS65 | Углеродное |  |  | 6000 | 290 | 2.1 | 24 | 7 | 830 |  |  | 450 | 350 | [13 empty] | 450 | 350 |  |  | Реактопласт | B180 |  | 80 | 145 | 93 | 4.4 | 5.4 | 36 |  |  | 1225 | [10 empty] | 3.77 |  |  | B180
263 | Базальтопластик | ТБК-100 | Полотняное | 460 | 462 |  | 250 | 256 |  | 492 | 472 |  | 24 | 25 | [6 empty] | 3807 |  |  | 4.5 | 4.6 |  | 8 | 2060 |  |  |  | Горячее прессование | 40/60 |  | Ткань | 1 | ТБК-100 | Полотняное |  | 784 | 784 | 82 | 82 | 18 | 18 | 3.7 | 3.7 | 190 | 0.19 | 10/9 |  | 1000 | 1000 | 650 | 190 |  |  |  | 1 | Базальт (Kamenny Vek KV42) | Базальтовая |  | 90 | 3000 | 86 | 3.5 | 3 | 13 | 136 |  |  | 1000 | 650 |  | 1 | Базальт (Kamenny Vek KV42) | Базальтовая | 90 | 3000 | 86 | 3.5 | 3 | 13 | 136 |  |  | 1000 | 650 |  |  | Реактопласт | ENYDYNE I 69475 A + Бутанокс |  | 45 | 143 | 50 | 4.3 | 4 | 52 | 26 | 18 | 1180 |  |  | 0.215 |  | 210 | 170 | 23 | 60 | 60 |  |  |  |  | ENYDYNE I 69475 A | Полиэфирная | Низковязкая | 100 |  |  | 1.166 |  | Бутанокс | Пеоксидный | 2 | Прозрачная бесцветная жидкость |  | 0.024 | [8 empty] | ФАМ(фурановая смола) | 32.5
264 | Стеклопластик | Т-10 (92) | Сатин | 550 | 280 |  | 314 | 156 |  | 492 | 245 |  | 26 | 14 | [6 empty] | 5450 |  |  | 5.3 | 5.2 |  | 9 | 2060 |  |  |  | Намотка | 30/70 |  | Ткань | 2 | Т-10 (92) | Сатин |  | 2450 | 1323 | 218 | 120 | 15 | 10 | 5.5 | 5.5 | 290 | 0.23 | 36/20 |  | 920 | 650 | 550 | 290 | 250 | 0.4 | 539.5 | 5 | Стекло (Jushi EDR 17-1200-386T) | Стеклянная |  | 29.4 | 4200 | 95 | 5 | 1 | 8 | 56 |  |  | 650 | 550 |  | 5 | Стекло (Jushi EDR 17-1200-386T) | Стеклянная | 29.4 | 4200 | 95 | 5 | 1 | 8 | 56 |  |  | 650 | 550 |  |  | Реактопласт | ЭТФ (100) + ДЭГ-1 (12) + СФ-340А |  | 52 | 173 | 72 | 4.1 | 1.5 | 50 |  |  | 1184 | [5 empty] | 230 | [7 empty] | ЭТФ (100) + ДЭГ-1 (12) | Эпоксидная | Вязкая | 100 |  | 27.2 | 1.184 |  | СФ-340А | Фенолформальдегидный | 35
265 | Стеклопластик | Т-10 (92) | Сатин | 452 | 267 |  | 252 | 171 |  | 354 | 257 |  | 20 | 14 | [6 empty] | 4830 |  |  | 5.4 | 5.4 |  | 9 | 1930 |  |  |  | Горячее прессование | 40/60 |  | Ткань | 2 | Т-10 (92) | Сатин |  | 2450 | 1323 | 218 | 120 | 15 | 10 | 5.5 | 5.5 | 290 | 0.23 | 36/20 |  | 920 | 650 | 550 | 290 | 250 | 0.4 | 539.5 | 9 | Стекло (Jushi EDR 17-1200-386T) | Стеклянное |  | 29.4 | 4200 | 95 | 5 | 1 | 8 | 56 |  |  | 650 | 550 |  | 9 | Стекло (Jushi EDR 17-1200-386T) | Стеклянное | 29.4 | 4200 | 95 | 5 | 1 | 8 | 56 |  |  | 650 | 550 |  |  | Реактопласт | СП-97С |  | 62 | 154 | 70 | 3.8 | 6.2 | 24 |  |  | 1200 |  |  | 0.6 |  |  | 182 | [7 empty] | СП-97С | Полиимидная |  | 70
266 | Углепластик | CC245 | Саржа | 821 | 834 |  | 534 | 538 |  | 981 | 974 |  | 41 | 40 | [6 empty] | 4800 |  |  | 2.1 | 2.2 |  | 2.2 | 1410 |  |  |  | Вакуумная инфузия | 55/45 |  | Ткань | 6 | Углеродная ткань 22502 2х2, HTA40 | Саржа |  | 3000 | 2700 | 214 | 200 | 35 | 35 | 1.8 | 1.8 | 240 | 0.28 | 6/6 |  | 1000 | 450 | 350 | 240 |  |  |  | 6 | HTA40 | Углеродная |  | 387 | 4100 | 240 | 1.7 | 3 | 7 | 200 |  |  | 450 | 350 |  | 6 | HTA40 | Углеродная | 387 | 4100 | 240 | 1.7 | 3 | 7 | 200 |  |  | 450 | 350 |  |  | Реактопласт | ФНИ350/375С(град.) |  | 34.2 | 132 | 52 | 5.1 | 4.6 | 26 |  |  | 1327 | [5 empty] | 450
267 | Базальтопластик | ТБК-100 | Полотняное | 445 | 447 |  | 215 | 210 |  | 471 | 447 |  | 24 | 23 | [6 empty] | 3440 |  |  | 4.6 | 4.7 |  | 8 | 1950 |  |  |  | RTM/Lite RTM | 50/50 |  | Ткань | 1 | ТБК-100 | Полотняное |  | 784 | 784 | 82 | 82 | 18 | 18 | 3.7 | 3.7 | 190 | 0.19 | 10/9 |  | 1000 | 1000 | 650 | 190 |  |  |  | 1 | Базальт (Kamenny Vek KV42) | Базальтовая |  | 90 | 3000 | 86 | 3.5 | 3 | 13 | 136 |  |  | 1000 | 650 |  | 1 | Базальт (Kamenny Vek KV42) | Базальтовая | 90 | 3000 | 86 | 3.5 | 3 | 13 | 136 |  |  | 1000 | 650 |  |  | Реактопласт | Araldite LY 556 + изо-ИМТГФА |  | 65 | 162 | 71 | 3.9 | 1.7 | 55 | 5 (при 110 грудусах С) | 4 (при 110 грудусах С) | 1190 |  |  | 0.075 |  | 220 | 140 | 120 | 140 | 140 |  | 0.175 |  |  | Araldite LY 556 | Эпоксидная | Жидкая | 100 |  | 5.375 | 1.225 |  | изо-ИМТГФА | Ангидридный | 90 | Прозрачная жидкость от светло-желтого до светло-коричневого цвета |  | 0.03 |  | 2-метилимидазол |  | 0.5 |  | Ultem-1010 | 215 |  | Этиловый спирт + Ацетон (1:1)
268 | Стеклопластик | Т-10 (92) | Сатин | 550 | 280 |  | 314 | 156 |  | 492 | 245 |  | 26 | 14 | [6 empty] | 5450 |  |  | 5.3 | 5.2 |  | 9 | 2060 |  |  |  | Намотка | 30/70 |  | Ткань | 2 | Т-10 (92) | Сатин |  | 2450 | 1323 | 218 | 120 | 15 | 10 | 5.5 | 5.5 | 290 | 0.23 | 36/20 |  | 920 | 650 | 550 | 290 | 250 | 0.4 | 539.5 | 5 | Стекло (Jushi EDR 17-1200-386T) | Стеклянная |  | 29.4 | 4200 | 95 | 5 | 1 | 8 | 56 |  |  | 650 | 550 |  | 5 | Стекло (Jushi EDR 17-1200-386T) | Стеклянная | 29.4 | 4200 | 95 | 5 | 1 | 8 | 56 |  |  | 650 | 550 |  |  | Реактопласт | ЭТФ (100) + ДЭГ-1 (12) + СФ-340А |  | 52 | 173 | 72 | 4.1 | 1.5 | 50 |  |  | 1184 | [5 empty] | 230 | [7 empty] | ЭТФ (100) + ДЭГ-1 (12) | Эпоксидная | Вязкая | 100 |  | 27.2 | 1.184 |  | СФ-340А | Фенолформальдегидный | 35
269 | Углепластик | CC245 | Саржа | 800 | 720 |  | 614 | 610 |  | 1100 | 1170 |  | 42 | 42 | [6 empty] | 4950 |  |  | 2 | 2 |  | 2.2 | 1485 |  |  |  | Вакуумная инфузия | 55/45 |  | Ткань | 3 | CC245 | Саржа |  | 3000 | 2700 | 214 | 200 | 35 | 35 | 1.8 | 1.8 | 240 | 0.28 | 6/6 |  | 1000 | 650 | 350 | 240 |  |  |  | 3 | Углерод (Toray 3K 200 tex) | Углеродная |  | 387 | 3350 | 230 | 1.5 | 3 | 7 | 200 |  |  | 650 | 350 |  | 3 | Углерод (Toray 3K 200 tex) | Углеродная | 387 | 3350 | 230 | 1.5 | 3 | 7 | 200 |  |  | 650 | 350 |  |  | Реактопласт | Araldite LY 556 + ПЭПА |  | 62 | 150 | 67 | 4.1 | 1.5 | 51 | 80 | 1400 | 1197 |  | 0.59 | 2.2 |  | 230 | 190 | 20 | 60 | 60 |  | 1.5 |  |  | Araldite LY 556 | Эпоксидная | Жидкая | 100 |  | 5.375 | 1.225 |  | ПЭПА | Аминный | 10 | Жидкость от светло-желтого до темно-бурого цвета без механических включений, допускается зеленоватая окраска продукта. |  | 0.9 | [8 empty] | Этиловый спирт (45) + Ацетон (90) + Толуол (10)
270 | Стеклопластик | Т-13 | Полотняное | 470 | 242 |  | 248 | 145 |  | 438 | 210 |  | 24 | 11 | [6 empty] | 5320 |  |  | 5.2 | 5.2 |  | 9 | 2070 |  |  |  | Намотка | 30/70 |  | Ткань | 5 | Т-13 | Полотняное |  | 2164 | 1176 | 261 | 174 | 14 | 10 | 5.2 | 5.4 | 285 | 0.27 | 16/10 |  | 920 | 650 | 550 | 285 |  |  |  | 4 | Стекло (EC7 54x2) | Стеклянная |  | 50.76 | 2741 | 81 | 5.1 | 1 | 7 | 108 |  |  | 650 | 550 |  | 4 | Стекло (EC7 54x2) | Стеклянная | 50.76 | 2741 | 81 | 5.1 | 1 | 7 | 108 |  |  | 650 | 550 |  |  | Реактопласт | ЭТФ (100) + ДЭГ-1 (12) + СФ-340А |  | 52 | 173 | 72 | 4.1 | 1.5 | 50 |  |  | 1184 | [5 empty] | 230 | [7 empty] | ЭТФ (100) + ДЭГ-1 (12) | Эпоксидная | Вязкая | 100 |  | 27.2 | 1.184 |  | СФ-340А | Фенолформальдегидный | 35
271 | Стеклопластик | Т-СУ 8/3(ВМП)-78 | Сатин | 384 | 495 |  | 252 | 350 |  | 323 | 391 |  | 12 | 18 | [6 empty] | 5250 |  |  | 5.5 | 5.4 |  | 10 | 2060 |  |  |  | Намотка | 30/70 |  | Ткань | 10 | Т-СУ 8/3(ВМП)-78 | Сатин |  | 2156 | 2842 | 319 | 421 | 10 | 15 | 5.5 | 5.2 | 320 | 0.27 | 24/32 |  | 920 | 850 | 650 | 320 |  |  |  | 11 | Стекло (ВМПС8 28х2) | Стеклянное |  | 29.4 | 4200 | 95 | 5 | 1 | 8 | 56 |  |  | 850 | 650 |  | 11 | Стекло (ВМПС8 28х2) | Стеклянное | 29.4 | 4200 | 95 | 5 | 1 | 8 | 56 |  |  | 850 | 650 |  |  | Реактопласт | ЭТФ (100) + ДЭГ-1 (12) + изо-ИМТГФА |  | 35 | 154 | 43 | 4.1 | 1.7 | 51 |  |  | 1175 | [5 empty] | 0 | [7 empty] | ЭТФ (100) + ДЭГ-1 (12) | Эпоксидная | Вязкая | 100 |  | 27.2 | 1.184 |  | изо-ИМТГФА | Ангидридный | 86 |  |  | 0.03
272 | Стеклопластик | Т-13 | Полотняное | 350 | 215 |  | 191 | 125 |  | 310 | 205 |  | 14 | 10 | [6 empty] | 5230 |  |  | 5.3 | 5.3 |  | 10 | 1940 |  |  |  | Горячее прессование | 40/60 |  | Ткань | 5 | Т-13 | Полотняное |  | 2164 | 1176 | 261 | 174 | 14 | 10 | 5.2 | 5.4 | 285 | 0.27 | 16/10 |  | 920 | 650 | 550 | 285 |  |  |  | 4 | Стекло (EC7 54x2) | Стеклянная |  | 50.76 | 2741 | 81 | 5.1 | 1.6 | 7 | 108 |  |  | 650 | 550 |  | 4 | Стекло (EC7 54x2) | Стеклянная | 50.76 | 2741 | 81 | 5.1 | 1.6 | 7 | 108 |  |  | 650 | 550 |  |  | Реактопласт | ЭТФ (100) + ДЭГ-1 (12) + СФ-340А |  | 52 | 173 | 72 | 4.1 | 1.5 | 50 |  |  | 1184 | [5 empty] | 230 | [7 empty] | ЭТФ (100) + ДЭГ-1 (12) | Эпоксидная | Вязкая | 100 |  | 27.2 | 1.184 |  | СФ-340А | Фенолформальдегидный | 35
273 | Углепластик | CC245 | Саржа | 854 | 805 |  | 504 | 518 |  | 974 | 975 |  | 41 | 41 | [6 empty] | 4550 |  |  | 2 | 2.1 |  | 2.2 | 1450 |  |  |  | Автоклавирование | 45/55 |  | Ткань | 6 | Углеродная ткань 22502 2х2, HTA40 | Саржа |  | 3000 | 2700 | 214 | 200 | 35 | 35 | 1.8 | 1.8 | 240 | 0.28 | 6/6 |  | 1000 | 450 | 350 | 240 |  |  |  | 6 | HTA40 | Углеродная |  | 387 | 4100 | 240 | 1.7 | 3 | 7 | 200 |  |  | 450 | 350 |  | 6 | HTA40 | Углеродная | 387 | 4100 | 240 | 1.7 | 3 | 7 | 200 |  |  | 450 | 350 |  |  | Реактопласт | B180 |  | 94 | 192 | 87 | 4.3 | 5.3 | 24 |  |  | 1180 | [5 empty] | 175 |  |  |  |  | 4.17
274 | Стеклопластик | Т-13 | Полотняное | 345 | 206 |  | 182 | 124 |  | 304 | 123 |  | 15 | 9 | [6 empty] | 5200 |  |  | 5.4 | 5.6 |  | 10 | 1940 |  |  |  | Горячее прессование | 40/60 |  | Ткань | 5 | Т-13 | Полотняное |  | 2164 | 1176 | 261 | 174 | 14 | 10 | 5.2 | 5.4 | 285 | 0.27 | 16/10 |  | 920 | 650 | 550 | 285 |  |  |  | 4 | Стекло (EC7 54x2) | Стеклянная |  | 50.76 | 2741 | 81 | 5.1 | 1.6 | 7 | 108 |  |  | 650 | 550 |  | 4 | Стекло (EC7 54x2) | Стеклянная | 50.76 | 2741 | 81 | 5.1 | 1.6 | 7 | 108 |  |  | 650 | 550 |  |  | Реактопласт | ЭТФ (100) + ДЭГ-1 (12) + СФ-340А |  | 52 | 173 | 72 | 4.1 | 1.5 | 50 |  |  | 1184 | [5 empty] | 230 | [7 empty] | ЭТФ (100) + ДЭГ-1 (12) | Эпоксидная | Вязкая | 100 |  | 27.2 | 1.184 |  | СФ-340А | Фенолформальдегидный | 35
275 | Углепластик | CC245 | Саржа | 787 | 781 |  | 564 | 562 |  | 895 | 891 |  | 40 | 41 | [6 empty] | 4300 |  |  | 2.1 | 2.1 |  | 2.2 | 1420 |  |  |  | Вакуумная инфузия | 55/45 |  | Ткань | 6 | Углеродная ткань 22502 2х2, HTA40 | Саржа |  | 3000 | 2700 | 214 | 200 | 35 | 35 | 1.8 | 1.8 | 240 | 0.28 | 6/6 |  | 1000 | 450 | 350 | 240 |  |  |  | 6 | HTA40 | Углеродная |  | 387 | 4100 | 240 | 1.7 | 3 | 7 | 200 |  |  | 450 | 350 |  | 6 | HTA40 | Углеродная | 387 | 4100 | 240 | 1.7 | 3 | 7 | 200 |  |  | 450 | 350 |  |  | Реактопласт | TK123 |  | 42 | 132 | 84 | 3.56 | 1.5 | 50 |  |  | 1137 | [5 empty] | 101
276 | Базальтопластик | ТБК-100 | Полотняное | 445 | 447 |  | 215 | 210 |  | 471 | 447 |  | 24 | 23 | [6 empty] | 3440 |  |  | 4.6 | 4.7 |  | 8 | 1950 |  |  |  | RTM/Lite RTM | 50/50 |  | Ткань | 1 | ТБК-100 | Полотняное |  | 784 | 784 | 82 | 82 | 18 | 18 | 3.7 | 3.7 | 190 | 0.19 | 10/9 |  | 1000 | 1000 | 650 | 190 |  |  |  | 1 | Базальт (Kamenny Vek KV42) | Базальтовая |  | 90 | 3000 | 86 | 3.5 | 3 | 13 | 136 |  |  | 1000 | 650 |  | 1 | Базальт (Kamenny Vek KV42) | Базальтовая | 90 | 3000 | 86 | 3.5 | 3 | 13 | 136 |  |  | 1000 | 650 |  |  | Реактопласт | Araldite LY 556 + изо-ИМТГФА |  | 65 | 162 | 71 | 3.9 | 1.7 | 55 | 5 (при 110 грудусах С) | 4 (при 110 грудусах С) | 1190 |  |  | 0.075 |  | 220 | 140 | 120 | 140 | 140 |  | 0.175 |  |  | Araldite LY 556 | Эпоксидная | Жидкая | 100 |  | 5.375 | 1.225 |  | изо-ИМТГФА | Ангидридный | 90 | Прозрачная жидкость от светло-желтого до светло-коричневого цвета |  | 0.03 |  | 2-метилимидазол |  | 0.5 |  | Ultem-1010 | 215 |  | Этиловый спирт + Ацетон (1:1)
277 | Стеклопластик | Т-СУ 8/3(ВМП)-78 | Сатин | 390 | 470 |  | 220 | 304 |  | 315 | 395 |  | 14 | 18 | [6 empty] | 5270 |  |  | 5.5 | 5.5 |  | 10 | 2050 |  |  |  | Намотка | 30/70 |  | Ткань | 10 | Т-СУ 8/3(ВМП)-78 | Сатин |  | 2156 | 2842 | 319 | 421 | 10 | 15 | 5.5 | 5.2 | 320 | 0.27 | 24/32 |  | 920 | 850 | 650 | 320 |  |  |  | 11 | Стекло (ВМПС8 28х2) | Стеклянное |  | 29.4 | 4200 | 95 | 5 | 1 | 8 | 56 |  |  | 850 | 650 |  | 11 | Стекло (ВМПС8 28х2) | Стеклянное | 29.4 | 4200 | 95 | 5 | 1 | 8 | 56 |  |  | 850 | 650 |  |  | Реактопласт | ЭП-5122 |  | 54 | 147 | 62 | 4.1 | 1.5 | 46 |  |  | 1180 | [5 empty] | 182 | [7 empty] | ЭП-5122 | Фенолформальдегидная |  | 60
278 | Арамидопластик | Сатин 5/3 (СВМ14,3х2 + ВМП7,2х1) х3 | Сатин | 669 | 316 |  | 198 | 169 |  | 374 | 281 |  | 24 | 18 | [6 empty] | 3720 |  |  | 3 | 3 |  | 1.4 | 1320 |  |  |  | Намотка | 30/70 |  | Ткань | 13 | Сатин 5/3 (СВМ14,3х2 + ВМП7,2х1) х3 | Сатин |  | 3640 | 3660 | 416 | 418 | 28 | 18 | 2.8 | 4.5 | 254 | 0.35 | 18/20 |  | 920 | 300 | 250 | 254 |  |  |  | 14 | Арамид (СВМ14,3х2) | Арамидное |  | 51.8 | 4500 | 103 | 2.8 | 0.2 | 14 | 28.6 |  | 100 | 300 | 250 |  | 11 | Стекло (ВМПС8 28х2) | Стеклянное | 29.4 | 4200 | 95 | 5 | 1 | 8 | 56 |  |  | 300 | 250 |  |  | Реактопласт | ЭХД (100) + ДЭГ-1 (9,5) + изо-ИМТГФА |  | 35 | 154 | 43 | 4.1 | 1.7 | 51 |  |  | 1175 | [5 empty] | 170 | [7 empty] | ЭХД (100) + ДЭГ-1 (9,5) | Эпоксидная | Вязкая | 100 |  | 26 | 1.18 |  | изо-ИМТГФА | Ангидридный | 86 |  |  | 0.03
279 | Арамидопластик | Т-43-76(А) | Сатин | 446 | 645 |  | 121 | 214 |  | 274 | 406 |  | 26 | 21 | [6 empty] | 3580 |  |  | 3.1 | 3.1 |  | 1.4 | 1310 |  |  |  | Намотка | 30/70 |  | Ткань | 12 | Т-43-76(А) | Сатин |  | 2820 | 3370 | 364 | 435 | 25 | 16 | 2.6 | 4.5 | 252 | 0.31 | 20/22 |  | 920 | 300 | 250 | 252 |  |  |  | 13 | Арамид (СВМ14,3х1) | Арамидное |  | 25.8 | 4500 | 103 | 2.6 | 0.1 | 14 | 14.3 |  | 110 | 300 | 250 |  | 11 | Стекло (ВМПС8 28х2) | Стеклянное | 29.4 | 4200 | 95 | 5 | 1 | 8 | 56 |  | 50 | 300 | 250 |  |  | Реактопласт | ЭХД (100) + ДЭГ-1 (9,5) + изо-ИМТГФА |  | 35 | 154 | 43 | 4.1 | 1.7 | 51 |  |  | 1175 | [5 empty] | 170 | [7 empty] | ЭХД (100) + ДЭГ-1 (9,5) | Эпоксидная | Вязкая | 100 |  | 26 | 1.18 |  | изо-ИМТГФА | Ангидридный | 86 |  |  | 0.03
280 | Арамидопластик | Т-42/1-76 | Сатин | 840 | 203 |  | 611 | 135 |  | 421 | 167 |  | 28 | 11 | [6 empty] | 3250 |  |  | 3 | 4.2 |  | 1.4 | 1350 |  |  |  | Горячее прессование | 40/60 |  | Ткань | 19 | Т-42/1-76 | Сатин |  | 2943 | 785 | 420 | 112 | 23 | 10 | 2.6 | 5.1 | 190 | 0.28 |  |  | 920 | 300 | 250 | 190 |  |  |  | 13 | Арамид (СВМ14,3х1) | Арамидное |  | 25.8 |  | 103 | 2.6 | 0.1 | 7 | 14.3 |  | 110 | 300 | 250 |  | 19 | Стекло (ВМ-1) | Стеклянное |  | 4200 | 95 | 4.8 | [5 empty] | 300 | 250 |  |  | Реактопласт | 5-211-БН |  | 60 | 136 | 71 | 3.3 | 4.5 | 52 |  |  | 1181 | [6 empty] | 120 | 120 | 120 |  |  |  |  | 5-211-БН | Эпоксиды | Вязкая | 100 |  | 16 |  |  | СФ-341А | Фенолформальдегидный | 70
281 | Углепластик | CC245 | Саржа | 963 | 948 |  | 767 | 745 |  | 1053 | 1084 |  | 43 | 41 | [6 empty] | 4500 |  |  | 2 | 2 |  | 2.1 | 1450 |  |  |  | Автоклавирование | 45/55 |  | Ткань | 6 | Углеродная ткань 22502 2х2, HTA40 | Саржа |  | 3000 | 2700 | 214 | 200 | 35 | 35 | 1.8 | 1.8 | 240 | 0.28 | 6/6 |  | 1000 | 450 | 350 | 240 |  |  |  | 6 | HTA40 | Углеродная |  | 387 | 4100 | 240 | 1.7 | 3 | 7 | 200 |  |  | 450 | 350 |  | 6 | HTA40 | Углеродная | 387 | 4100 | 240 | 1.7 | 3 | 7 | 200 |  |  | 450 | 350 |  |  | Реактопласт | T107 (Автоклвный препрег) |  | 91 | 185 | 94 | 4.3 | 6.5 | 45 |  |  | 1180 | [5 empty] | 182 |  |  |  |  | 3.1
282 | Углепластик | CC245 | Саржа | 787 | 781 |  | 564 | 562 |  | 895 | 891 |  | 40 | 41 | [6 empty] | 4300 |  |  | 2.1 | 2.1 |  | 2.2 | 1420 |  |  |  | Вакуумная инфузия | 55/45 |  | Ткань | 6 | Углеродная ткань 22502 2х2, HTA40 | Саржа |  | 3000 | 2700 | 214 | 200 | 35 | 35 | 1.8 | 1.8 | 240 | 0.28 | 6/6 |  | 1000 | 450 | 350 | 240 |  |  |  | 6 | HTA40 | Углеродная |  | 387 | 4100 | 240 | 1.7 | 3 | 7 | 200 |  |  | 450 | 350 |  | 6 | HTA40 | Углеродная | 387 | 4100 | 240 | 1.7 | 3 | 7 | 200 |  |  | 450 | 350 |  |  | Реактопласт | TK123 |  | 42 | 132 | 84 | 3.56 | 1.5 | 50 |  |  | 1137 | [5 empty] | 101
283 | Базальтопластик | ТБК-100 | Полотняное | 465 | 460 |  | 263 | 245 |  | 480 | 473 |  | 24 | 24 | [6 empty] | 3700 |  |  | 4.5 | 4.5 |  | 8 | 2100 |  |  |  | Горячее прессование | 40/60 |  | Ткань | 1 | ТБК-100 | Полотняное |  | 784 | 784 | 85 | 82 | 18 | 18 | 3.7 | 3.7 | 190 | 0.19 | 10/9 |  | 1000 | 1000 | 650 | 190 |  |  |  | 1 | Базальт (Kamenny Vek KV42) | Базальтовая |  | 90 | 3000 | 86 | 3.5 | 3 | 13 | 136 |  |  | 1000 | 650 |  | 1 | Базальт (Kamenny Vek KV42) | Базальтовая | 90 | 3000 | 86 | 3.5 | 3 | 13 | 136 |  |  | 1000 | 650 |  |  | Реактопласт | Araldite LY 556 + изо-ИМТГФА |  | 65 | 162 | 71 | 3.9 | 1.7 | 55 | 5 (при 110 грудусах С) | 4 (при 110 грудусах С) | 1190 |  |  | 0.075 |  | 220 | 140 | 120 | 140 | 140 |  | 0.175 |  |  | Araldite LY 556 | Эпоксидная | Жидкая | 100 |  | 5.375 | 1.225 |  | изо-ИМТГФА | Ангидридный | 90 | Прозрачная жидкость от светло-желтого до светло-коричневого цвета |  | 0.03 |  | Trigonox+NL-51P | 0.007 | 0.963 |  | ПСК-1 | 180 |  | ДЭГ-1 | 0.07
284 | Углепластик | Лента из волокна HTS45 | Однонаправленная | 2366 | 71 |  | 825 | 34 |  | 1183 | 52 |  | 137 | 6.4 | [6 empty] | 5820 |  |  | 2 | 2 |  | 2 | 1415 |  |  |  | Автоклавирование | 45/55 |  | Ткань | 17 | Лента из волокна HTS45 | Однонаправленная |  | 10500 | 1 | 820 | 0.1 | 131 | 0.1 | 1.8 | 1.8 | 230 | 0.27 |  |  |  | 450 | 350 | 230 |  |  |  | 17 | HTS45 | Углеродное |  |  | 4500 | 245 | 1.8 | 3 | 7 | 200 |  |  | 450 | 350 | [10 empty] | 200 |  |  | 450 | 350 |  |  | Реактопласт | SB270 |  | 80 | 145 | 93 | 4.4 | 5.4 | 36 |  |  | 1230 | [10 empty] | 3.77 |  |  | SB270
285 | Базальтопластик | ТБК-100 | Полотняное | 445 | 447 |  | 215 | 210 |  | 471 | 447 |  | 24 | 23 | [6 empty] | 3440 |  |  | 4.6 | 4.7 |  | 8 | 1950 |  |  |  | RTM/Lite RTM | 50/50 |  | Ткань | 1 | ТБК-100 | Полотняное |  | 784 | 784 | 82 | 82 | 18 | 18 | 3.7 | 3.7 | 190 | 0.19 | 10/9 |  | 1000 | 1000 | 650 | 190 |  |  |  | 1 | Базальт (Kamenny Vek KV42) | Базальтовая |  | 90 | 3000 | 86 | 3.5 | 3 | 13 | 136 |  |  | 1000 | 650 |  | 1 | Базальт (Kamenny Vek KV42) | Базальтовая | 90 | 3000 | 86 | 3.5 | 3 | 13 | 136 |  |  | 1000 | 650 |  |  | Реактопласт | Araldite LY 556 + изо-ИМТГФА |  | 65 | 162 | 71 | 3.9 | 1.7 | 55 | 5 (при 110 грудусах С) | 4 (при 110 грудусах С) | 1190 |  |  | 0.075 |  | 220 | 140 | 120 | 140 | 140 |  | 0.175 |  |  | Araldite LY 556 | Эпоксидная | Жидкая | 100 |  | 5.375 | 1.225 |  | изо-ИМТГФА | Ангидридный | 90 | Прозрачная жидкость от светло-желтого до светло-коричневого цвета |  | 0.03 |  | 2-метилимидазол |  | 0.5 |  | Ultem-1010 | 215 |  | Этиловый спирт + Ацетон (1:1)
286 | Арамидопластик | Сатин 5/3 (СВМ14,3х2 + ВМП7,2х1) х3 | Сатин | 669 | 316 |  | 198 | 169 |  | 374 | 281 |  | 24 | 18 | [6 empty] | 3720 |  |  | 3 | 3 |  | 1.4 | 1320 |  |  |  | Намотка | 30/70 |  | Ткань | 13 | Сатин 5/3 (СВМ14,3х2 + ВМП7,2х1) х3 | Сатин |  | 3640 | 3660 | 416 | 418 | 28 | 18 | 2.8 | 4.5 | 254 | 0.35 | 18/20 |  | 920 | 300 | 250 | 254 |  |  |  | 14 | Арамид (СВМ14,3х2) | Арамидное |  | 51.8 | 4500 | 103 | 2.8 | 0.2 | 14 | 28.6 |  | 100 | 300 | 250 |  | 11 | Стекло (ВМПС8 28х2) | Стеклянное | 29.4 | 4200 | 95 | 5 | 1 | 8 | 56 |  |  | 300 | 250 |  |  | Реактопласт | ЭХД (100) + ДЭГ-1 (9,5) + изо-ИМТГФА |  | 35 | 154 | 43 | 4.1 | 1.7 | 51 |  |  | 1175 | [5 empty] | 170 | [7 empty] | ЭХД (100) + ДЭГ-1 (9,5) | Эпоксидная | Вязкая | 100 |  | 26 | 1.18 |  | изо-ИМТГФА | Ангидридный | 86 |  |  | 0.03
287 | Углепластик | CC245 | Саржа | 853 | 853 |  | 523 | 528 |  | 953 | 953 |  | 40 | 41 | [6 empty] | 4700 |  |  | 2.1 | 2.1 |  | 2.2 | 1410 |  |  |  | Вакуумная инфузия | 55/45 |  | Ткань | 6 | Углеродная ткань 22502 2х2, HTA40 | Саржа |  | 3000 | 2700 | 214 | 200 | 35 | 35 | 1.8 | 1.8 | 240 | 0.28 | 6/6 |  | 1000 | 450 | 350 | 240 |  |  |  | 6 | HTA40 | Углеродная |  | 387 | 4100 | 240 | 1.7 | 3 | 7 | 200 |  |  | 450 | 350 |  | 6 | HTA40 | Углеродная | 387 | 4100 | 240 | 1.7 | 3 | 7 | 200 |  |  | 450 | 350 |  |  | Реактопласт | ФНИ350/330С(град.) |  | 43.3 | 145 | 54 | 4.8 | 4.6 | 26 |  |  | 1324 | [5 empty] | 343 |  |  |  |  | 4.57
288 | Стеклопластик | Т-10 (92) | Сатин | 420 | 310 |  | 251 | 175 |  | 384 | 292 |  | 18 | 14 | [6 empty] | 5100 |  |  | 5.6 | 5.7 |  | 9 | 1725 |  |  |  | Вакуумная инфузия | 55/45 |  | Ткань | 2 | Т-10 (92) | Сатин |  | 2450 | 1323 | 218 | 120 | 15 | 15 | 5.5 | 5.5 | 290 | 0.23 | 36/20 |  | 920 | 650 | 350 | 290 | 250 | 0.4 | 539.5 | 2 | Стекло (Jushi EDR 17-1200-386T) | Стеклянная |  | 29.4 | 4200 | 95 | 5 | 1 | 8 | 56 |  |  | 650 | 350 |  | 2 | Стекло (Jushi EDR 17-1200-386T) | Стеклянная | 29.4 | 4200 | 95 | 5 | 1 | 8 | 56 |  |  | 650 | 350 |  |  | Реактопласт | Araldite LY 556 + изо-ИМТГФА |  | 65 | 162 | 71 | 3.9 | 1.6 | 55 | 5 (при 110 грудусах С) | 4 (при 110 грудусах С) | 1190 |  |  | 0.075 |  | 220 | 140 | 120 | 140 | 140 |  | 0.175 |  |  | Araldite LY 556 | Эпоксидная | Жидкая | 100 |  | 5.375 | 1.225 |  | изо-ИМТГФА | Ангидридный | 90 | Прозрачная жидкость от светло-желтого до светло-коричневого цвета |  | 0.03 | [8 empty] | Этиловый спирт | 34.5
289 | Стеклопластик | Т-13 | Полотняное | 450 | 235 |  | 236 | 121 |  | 418 | 206 |  | 22 | 12 | [6 empty] | 5700 |  |  | 5.4 | 5.5 |  | 9 | 2080 |  |  |  | Намотка | 30/70 |  | Ткань | 5 | Т-13 | Полотняное |  | 2164 | 1176 | 261 | 174 | 14 | 10 | 5.2 | 5.4 | 285 | 0.27 | 16/10 |  | 920 | 650 | 550 | 285 |  |  |  | 4 | Стекло (EC7 54x2) | Стеклянная |  | 50.76 | 2741 | 81 | 5.1 | 1.6 | 7 | 108 |  |  | 650 | 550 |  | 4 | Стекло (EC7 54x2) | Стеклянная | 50.76 | 2741 | 81 | 5.1 | 1.6 | 7 | 108 |  |  | 650 | 550 |  |  | Реактопласт | ЭТФ (100) + ДЭГ-1 (12) + СФ-340А |  | 52 | 173 | 72 | 4.1 | 1.5 | 50 |  |  | 1184 | [5 empty] | 230 | [7 empty] | ЭТФ (100) + ДЭГ-1 (12) | Эпоксидная | Вязкая | 100 |  | 27.2 | 1.184 |  | СФ-340А | Фенолформальдегидный | 35
290 | Углепластик | CC245 | Саржа | 800 | 720 |  | 614 | 610 |  | 1100 | 1170 |  | 42 | 42 | [6 empty] | 4950 |  |  | 2 | 2 |  | 2.2 | 1485 |  |  |  | Вакуумная инфузия | 55/45 |  | Ткань | 3 | CC245 | Саржа |  | 3000 | 2700 | 214 | 200 | 35 | 35 | 1.8 | 1.8 | 240 | 0.28 | 6/6 |  | 1000 | 650 | 350 | 240 |  |  |  | 3 | Углерод (Toray 3K 200 tex) | Углеродная |  | 387 | 3350 | 230 | 1.5 | 3 | 7 | 200 |  |  | 650 | 350 |  | 3 | Углерод (Toray 3K 200 tex) | Углеродная | 387 | 3350 | 230 | 1.5 | 3 | 7 | 200 |  |  | 650 | 350 |  |  | Реактопласт | Araldite LY 556 + ПЭПА |  | 62 | 150 | 67 | 4.1 | 1.5 | 51 | 80 | 1400 | 1197 |  | 0.59 | 2.2 |  | 230 | 190 | 20 | 60 | 60 |  | 1.5 |  |  | Araldite LY 556 | Эпоксидная | Жидкая | 100 |  | 5.375 | 1.225 |  | ПЭПА | Аминный | 10 | Жидкость от светло-желтого до темно-бурого цвета без механических включений, допускается зеленоватая окраска продукта. |  | 0.9 | [8 empty] | Этиловый спирт (45) + Ацетон (90) + Толуол (10)
291 | Базальтопластик | ТБК-100 | Полотняное | 465 | 460 |  | 263 | 245 |  | 480 | 473 |  | 24 | 24 | [6 empty] | 3700 |  |  | 4.5 | 4.5 |  | 8 | 2100 |  |  |  | Горячее прессование | 40/60 |  | Ткань | 1 | ТБК-100 | Полотняное |  | 784 | 784 | 85 | 82 | 18 | 18 | 3.7 | 3.7 | 190 | 0.19 | 10/9 |  | 1000 | 1000 | 650 | 190 |  |  |  | 1 | Базальт (Kamenny Vek KV42) | Базальтовая |  | 90 | 3000 | 86 | 3.5 | 3 | 13 | 136 |  |  | 1000 | 650 |  | 1 | Базальт (Kamenny Vek KV42) | Базальтовая | 90 | 3000 | 86 | 3.5 | 3 | 13 | 136 |  |  | 1000 | 650 |  |  | Реактопласт | Araldite LY 556 + изо-ИМТГФА |  | 65 | 162 | 71 | 3.9 | 1.7 | 55 | 5 (при 110 грудусах С) | 4 (при 110 грудусах С) | 1190 |  |  | 0.075 |  | 220 | 140 | 120 | 140 | 140 |  | 0.175 |  |  | Araldite LY 556 | Эпоксидная | Жидкая | 100 |  | 5.375 | 1.225 |  | изо-ИМТГФА | Ангидридный | 90 | Прозрачная жидкость от светло-желтого до светло-коричневого цвета |  | 0.03 |  | Trigonox+NL-51P | 0.007 | 0.963 |  | ПСК-1 | 180 |  | ДЭГ-1 | 0.07
292 | Стеклопластик | Т-10 (92) | Сатин | 452 | 267 |  | 252 | 171 |  | 354 | 257 |  | 20 | 14 | [6 empty] | 4830 |  |  | 5.4 | 5.4 |  | 9 | 1930 |  |  |  | Горячее прессование | 40/60 |  | Ткань | 2 | Т-10 (92) | Сатин |  | 2450 | 1323 | 218 | 120 | 15 | 10 | 5.5 | 5.5 | 290 | 0.23 | 36/20 |  | 920 | 650 | 550 | 290 | 250 | 0.4 | 539.5 | 9 | Стекло (Jushi EDR 17-1200-386T) | Стеклянное |  | 29.4 | 4200 | 95 | 5 | 1 | 8 | 56 |  |  | 650 | 550 |  | 9 | Стекло (Jushi EDR 17-1200-386T) | Стеклянное | 29.4 | 4200 | 95 | 5 | 1 | 8 | 56 |  |  | 650 | 550 |  |  | Реактопласт | СП-97С |  | 62 | 154 | 70 | 3.8 | 6.2 | 24 |  |  | 1200 |  |  | 0.6 |  |  | 182 | [7 empty] | СП-97С | Полиимидная |  | 70
293 | Арамидопластик | Сатин 5/3 (СВМ14,3х2 + ВМП7,2х1) х2 | Сатин | 446 | 426 |  | 236 | 179 |  | 404 | 388 |  | 24 | 23 | [6 empty] | 3680 |  |  | 3.2 | 5.2 |  | 1.4 | 1320 |  |  |  | Намотка | 30/70 |  | Ткань | 14 | Сатин 5/3 (СВМ14,3х2 + ВМП7,2х1) х2 | Сатин |  | 3550 | 3930 | 374 | 414 | 25 | 20 | 2.8 | 4.5 | 247 | 0.38 | 14/19 |  | 920 | 300 | 250 | 247 |  |  |  | 14 | Арамид (СВМ14,3х2) | Арамидное |  | 51.8 | 4500 | 103 | 2.8 | 0.2 | 14 | 28.6 |  | 100 | 300 | 250 |  | 11 | Стекло (ВМПС8 28х2) | Стеклянное | 29.4 | 4200 | 95 | 5 | 1 | 8 | 56 |  |  | 300 | 250 |  |  | Реактопласт | ЭХД (100) + ДЭГ-1 (9,5) + изо-ИМТГФА |  | 35 | 154 | 43 | 4.1 | 1.7 | 51 |  |  | 1175 | [5 empty] | 170 | [7 empty] | ЭХД (100) + ДЭГ-1 (9,5) | Эпоксидная | Вязкая | 100 |  | 26 | 1.18 |  | изо-ИМТГФА | Ангидридный | 86 |  |  | 0.03
294 | Арамидопластик | Т-43-76(А) | Сатин | 446 | 645 |  | 121 | 214 |  | 274 | 406 |  | 26 | 21 | [6 empty] | 3580 |  |  | 3.1 | 3.1 |  | 1.4 | 1310 |  |  |  | Намотка | 30/70 |  | Ткань | 12 | Т-43-76(А) | Сатин |  | 2820 | 3370 | 364 | 435 | 25 | 16 | 2.6 | 4.5 | 252 | 0.31 | 20/22 |  | 920 | 300 | 250 | 252 |  |  |  | 13 | Арамид (СВМ14,3х1) | Арамидное |  | 25.8 | 4500 | 103 | 2.6 | 0.1 | 14 | 14.3 |  | 110 | 300 | 250 |  | 11 | Стекло (ВМПС8 28х2) | Стеклянное | 29.4 | 4200 | 95 | 5 | 1 | 8 | 56 |  | 50 | 300 | 250 |  |  | Реактопласт | ЭХД (100) + ДЭГ-1 (9,5) + изо-ИМТГФА |  | 35 | 154 | 43 | 4.1 | 1.7 | 51 |  |  | 1175 | [5 empty] | 170 | [7 empty] | ЭХД (100) + ДЭГ-1 (9,5) | Эпоксидная | Вязкая | 100 |  | 26 | 1.18 |  | изо-ИМТГФА | Ангидридный | 86 |  |  | 0.03
295 | Стеклопластик | Т-13 | Полотняное | 345 | 206 |  | 182 | 124 |  | 304 | 123 |  | 15 | 9 | [6 empty] | 5200 |  |  | 5.4 | 5.6 |  | 10 | 1940 |  |  |  | Горячее прессование | 40/60 |  | Ткань | 5 | Т-13 | Полотняное |  | 2164 | 1176 | 261 | 174 | 14 | 10 | 5.2 | 5.4 | 285 | 0.27 | 16/10 |  | 920 | 650 | 550 | 285 |  |  |  | 4 | Стекло (EC7 54x2) | Стеклянная |  | 50.76 | 2741 | 81 | 5.1 | 1.6 | 7 | 108 |  |  | 650 | 550 |  | 4 | Стекло (EC7 54x2) | Стеклянная | 50.76 | 2741 | 81 | 5.1 | 1.6 | 7 | 108 |  |  | 650 | 550 |  |  | Реактопласт | ЭТФ (100) + ДЭГ-1 (12) + СФ-340А |  | 52 | 173 | 72 | 4.1 | 1.5 | 50 |  |  | 1184 | [5 empty] | 230 | [7 empty] | ЭТФ (100) + ДЭГ-1 (12) | Эпоксидная | Вязкая | 100 |  | 27.2 | 1.184 |  | СФ-340А | Фенолформальдегидный | 35
296 | Стеклопластик | Т-10 (92) | Сатин | 420 | 310 |  | 251 | 175 |  | 384 | 292 |  | 18 | 14 | [6 empty] | 5100 |  |  | 5.6 | 5.7 |  | 9 | 1725 |  |  |  | Вакуумная инфузия | 55/45 |  | Ткань | 2 | Т-10 (92) | Сатин |  | 2450 | 1323 | 218 | 120 | 15 | 15 | 5.5 | 5.5 | 290 | 0.23 | 36/20 |  | 920 | 650 | 350 | 290 | 250 | 0.4 | 539.5 | 2 | Стекло (Jushi EDR 17-1200-386T) | Стеклянная |  | 29.4 | 4200 | 95 | 5 | 1 | 8 | 56 |  |  | 650 | 350 |  | 2 | Стекло (Jushi EDR 17-1200-386T) | Стеклянная | 29.4 | 4200 | 95 | 5 | 1 | 8 | 56 |  |  | 650 | 350 |  |  | Реактопласт | Araldite LY 556 + изо-ИМТГФА |  | 65 | 162 | 71 | 3.9 | 1.6 | 55 | 5 (при 110 грудусах С) | 4 (при 110 грудусах С) | 1190 |  |  | 0.075 |  | 220 | 140 | 120 | 140 | 140 |  | 0.175 |  |  | Araldite LY 556 | Эпоксидная | Жидкая | 100 |  | 5.375 | 1.225 |  | изо-ИМТГФА | Ангидридный | 90 | Прозрачная жидкость от светло-желтого до светло-коричневого цвета |  | 0.03 | [8 empty] | Этиловый спирт | 34.5
297 | Углепластик | CC245 | Саржа | 800 | 720 |  | 614 | 610 |  | 1100 | 1170 |  | 42 | 42 | [6 empty] | 4950 |  |  | 2 | 2 |  | 2.2 | 1485 |  |  |  | Вакуумная инфузия | 55/45 |  | Ткань | 3 | CC245 | Саржа |  | 3000 | 2700 | 214 | 200 | 35 | 35 | 1.8 | 1.8 | 240 | 0.28 | 6/6 |  | 1000 | 650 | 350 | 240 |  |  |  | 3 | Углерод (Toray 3K 200 tex) | Углеродная |  | 387 | 3350 | 230 | 1.5 | 3 | 7 | 200 |  |  | 650 | 350 |  | 3 | Углерод (Toray 3K 200 tex) | Углеродная | 387 | 3350 | 230 | 1.5 | 3 | 7 | 200 |  |  | 650 | 350 |  |  | Реактопласт | Araldite LY 556 + ПЭПА |  | 62 | 150 | 67 | 4.1 | 1.5 | 51 | 80 | 1400 | 1197 |  | 0.59 | 2.2 |  | 230 | 190 | 20 | 60 | 60 |  | 1.5 |  |  | Araldite LY 556 | Эпоксидная | Жидкая | 100 |  | 5.375 | 1.225 |  | ПЭПА | Аминный | 10 | Жидкость от светло-желтого до темно-бурого цвета без механических включений, допускается зеленоватая окраска продукта. |  | 0.9 | [8 empty] | Этиловый спирт (45) + Ацетон (90) + Толуол (10)
298 | Углепластик | CC245 | Саржа | 854 | 805 |  | 504 | 518 |  | 974 | 975 |  | 41 | 41 | [6 empty] | 4550 |  |  | 2 | 2.1 |  | 2.2 | 1450 |  |  |  | Автоклавирование | 45/55 |  | Ткань | 6 | Углеродная ткань 22502 2х2, HTA40 | Саржа |  | 3000 | 2700 | 214 | 200 | 35 | 35 | 1.8 | 1.8 | 240 | 0.28 | 6/6 |  | 1000 | 450 | 350 | 240 |  |  |  | 6 | HTA40 | Углеродная |  | 387 | 4100 | 240 | 1.7 | 3 | 7 | 200 |  |  | 450 | 350 |  | 6 | HTA40 | Углеродная | 387 | 4100 | 240 | 1.7 | 3 | 7 | 200 |  |  | 450 | 350 |  |  | Реактопласт | B180 |  | 94 | 192 | 87 | 4.3 | 5.3 | 24 |  |  | 1180 | [5 empty] | 175 |  |  |  |  | 4.17
299 | Стеклопластик | Т-13 | Полотняное | 450 | 235 |  | 236 | 121 |  | 418 | 206 |  | 22 | 12 | [6 empty] | 5700 |  |  | 5.4 | 5.5 |  | 9 | 2080 |  |  |  | Намотка | 30/70 |  | Ткань | 5 | Т-13 | Полотняное |  | 2164 | 1176 | 261 | 174 | 14 | 10 | 5.2 | 5.4 | 285 | 0.27 | 16/10 |  | 920 | 650 | 550 | 285 |  |  |  | 4 | Стекло (EC7 54x2) | Стеклянная |  | 50.76 | 2741 | 81 | 5.1 | 1.6 | 7 | 108 |  |  | 650 | 550 |  | 4 | Стекло (EC7 54x2) | Стеклянная | 50.76 | 2741 | 81 | 5.1 | 1.6 | 7 | 108 |  |  | 650 | 550 |  |  | Реактопласт | ЭТФ (100) + ДЭГ-1 (12) + СФ-340А |  | 52 | 173 | 72 | 4.1 | 1.5 | 50 |  |  | 1184 | [5 empty] | 230 | [7 empty] | ЭТФ (100) + ДЭГ-1 (12) | Эпоксидная | Вязкая | 100 |  | 27.2 | 1.184 |  | СФ-340А | Фенолформальдегидный | 35
300 | Стеклопластик | Т-10 (92) | Сатин | 550 | 280 |  | 314 | 156 |  | 492 | 245 |  | 26 | 14 | [6 empty] | 5450 |  |  | 5.3 | 5.2 |  | 9 | 2060 |  |  |  | Намотка | 30/70 |  | Ткань | 2 | Т-10 (92) | Сатин |  | 2450 | 1323 | 218 | 120 | 15 | 10 | 5.5 | 5.5 | 290 | 0.23 | 36/20 |  | 920 | 650 | 550 | 290 | 250 | 0.4 | 539.5 | 5 | Стекло (Jushi EDR 17-1200-386T) | Стеклянная |  | 29.4 | 4200 | 95 | 5 | 1 | 8 | 56 |  |  | 650 | 550 |  | 5 | Стекло (Jushi EDR 17-1200-386T) | Стеклянная | 29.4 | 4200 | 95 | 5 | 1 | 8 | 56 |  |  | 650 | 550 |  |  | Реактопласт | ЭТФ (100) + ДЭГ-1 (12) + СФ-340А |  | 52 | 173 | 72 | 4.1 | 1.5 | 50 |  |  | 1184 | [5 empty] | 230 | [7 empty] | ЭТФ (100) + ДЭГ-1 (12) | Эпоксидная | Вязкая | 100 |  | 27.2 | 1.184 |  | СФ-340А | Фенолформальдегидный | 35
301 | Стеклопластик | Т-СУ 8/3(ВМП)-78 | Сатин | 450 | 550 |  | 237 | 275 |  | 271 | 454 |  | 15 | 18 | [6 empty] | 3850 |  |  | 3.4 | 3.4 |  | 8 | 2070 |  |  |  | Намотка | 30/70 |  | Ткань | 10 | Т-СУ 8/3(ВМП)-78 | Сатин |  | 2156 | 2842 | 319 | 421 | 11 | 16 | 3.2 | 3.2 | 320 | 0.27 | 24/32 |  | 920 | 650 | 650 | 320 |  |  |  | 11 | Стекло (ВМПС8 28х2) | Стеклянное |  | 29.4 | 4200 | 95 | 5 | 1 | 8 | 56 |  |  | 650 | 650 |  | 11 | Стекло (ВМПС8 28х2) | Стеклянное | 29.4 | 4200 | 95 | 5 | 1 | 8 | 56 |  |  | 650 | 650 |  |  | Реактопласт | ЭТФ (100) + ДЭГ-1 (12) + СФ-340А |  | 52 | 173 | 72 | 4.1 | 1.5 | 50 |  |  | 1184 | [5 empty] | 230 | [7 empty] | ЭТФ (100) + ДЭГ-1 (12) | Эпоксидная | Вязкая | 100 |  | 27.2 | 1.184 |  | СФ-340А | Фенолформальдегидный | 35
302 | Стеклопластик | Т-13 | Полотняное | 345 | 206 |  | 182 | 124 |  | 304 | 123 |  | 15 | 9 | [6 empty] | 5200 |  |  | 5.4 | 5.6 |  | 10 | 1940 |  |  |  | Горячее прессование | 40/60 |  | Ткань | 5 | Т-13 | Полотняное |  | 2164 | 1176 | 261 | 174 | 14 | 10 | 5.2 | 5.4 | 285 | 0.27 | 16/10 |  | 920 | 650 | 550 | 285 |  |  |  | 4 | Стекло (EC7 54x2) | Стеклянная |  | 50.76 | 2741 | 81 | 5.1 | 1.6 | 7 | 108 |  |  | 650 | 550 |  | 4 | Стекло (EC7 54x2) | Стеклянная | 50.76 | 2741 | 81 | 5.1 | 1.6 | 7 | 108 |  |  | 650 | 550 |  |  | Реактопласт | ЭТФ (100) + ДЭГ-1 (12) + СФ-340А |  | 52 | 173 | 72 | 4.1 | 1.5 | 50 |  |  | 1184 | [5 empty] | 230 | [7 empty] | ЭТФ (100) + ДЭГ-1 (12) | Эпоксидная | Вязкая | 100 |  | 27.2 | 1.184 |  | СФ-340А | Фенолформальдегидный | 35
303 | Базальтопластик | ТБК-100 | Полотняное | 465 | 460 |  | 263 | 245 |  | 480 | 473 |  | 24 | 24 | [6 empty] | 3700 |  |  | 4.5 | 4.5 |  | 8 | 2100 |  |  |  | Горячее прессование | 40/60 |  | Ткань | 1 | ТБК-100 | Полотняное |  | 784 | 784 | 85 | 82 | 18 | 18 | 3.7 | 3.7 | 190 | 0.19 | 10/9 |  | 1000 | 1000 | 650 | 190 |  |  |  | 1 | Базальт (Kamenny Vek KV42) | Базальтовая |  | 90 | 3000 | 86 | 3.5 | 3 | 13 | 136 |  |  | 1000 | 650 |  | 1 | Базальт (Kamenny Vek KV42) | Базальтовая | 90 | 3000 | 86 | 3.5 | 3 | 13 | 136 |  |  | 1000 | 650 |  |  | Реактопласт | Araldite LY 556 + изо-ИМТГФА |  | 65 | 162 | 71 | 3.9 | 1.7 | 55 | 5 (при 110 грудусах С) | 4 (при 110 грудусах С) | 1190 |  |  | 0.075 |  | 220 | 140 | 120 | 140 | 140 |  | 0.175 |  |  | Araldite LY 556 | Эпоксидная | Жидкая | 100 |  | 5.375 | 1.225 |  | изо-ИМТГФА | Ангидридный | 90 | Прозрачная жидкость от светло-желтого до светло-коричневого цвета |  | 0.03 |  | Trigonox+NL-51P | 0.007 | 0.963 |  | ПСК-1 | 180 |  | ДЭГ-1 | 0.07
304 | Углепластик | Лента из волокна IMS65 | Однонаправленная | 2815 | 56 |  | 910 | 45 |  | 1258 | 51 |  | 154 | 6.5 | [6 empty] | 5910 |  |  | 2 | 2.1 |  | 2 | 1415 |  |  |  | Автоклавирование | 45/55 |  | Ткань | 18 | Лента из волокна IMS65 | Однонаправленная |  | 12800 | 1 | 940 | 0.1 | 138 | 0.1 | 2.1 | 1.8 | 230 | 0.27 |  |  |  | 450 | 350 | 230 |  |  |  | 18 | IMS65 | Углеродное |  |  | 6000 | 290 | 2.1 | 24 | 7 | 830 |  |  | 450 | 350 | [13 empty] | 450 | 350 |  |  | Реактопласт | B180 |  | 80 | 145 | 93 | 4.4 | 5.4 | 36 |  |  | 1225 | [10 empty] | 3.77 |  |  | B180
305 | Углепластик | CC245 | Саржа | 950 | 961 |  | 668 | 668 |  | 1025 | 1053 |  | 43 | 43 | [6 empty] | 4630 |  |  | 2 | 2 |  | 2.1 | 1450 |  |  |  | Автоклавирование | 45/55 |  | Ткань | 6 | Углеродная ткань 22502 2х2, HTA40 | Саржа |  | 3000 | 2700 | 214 | 200 | 35 | 35 | 1.8 | 1.8 | 240 | 0.28 | 6/6 |  | 1000 | 450 | 350 | 240 |  |  |  | 6 | HTA40 | Углеродная |  | 387 | 4100 | 240 | 1.7 | 3 | 7 | 200 |  |  | 450 | 350 |  | 6 | HTA40 | Углеродная | 387 | 4100 | 240 | 1.7 | 3 | 7 | 200 |  |  | 450 | 350 |  |  | Реактопласт | M250 |  | 92 | 184 | 85 | 4.4 | 6.5 | 25 |  |  | 1320 | [5 empty] | 266 | 190
306 | Углепластик | CC245 | Саржа | 853 | 853 |  | 523 | 528 |  | 953 | 953 |  | 40 | 41 | [6 empty] | 4700 |  |  | 2.1 | 2.1 |  | 2.2 | 1410 |  |  |  | Вакуумная инфузия | 55/45 |  | Ткань | 6 | Углеродная ткань 22502 2х2, HTA40 | Саржа |  | 3000 | 2700 | 214 | 200 | 35 | 35 | 1.8 | 1.8 | 240 | 0.28 | 6/6 |  | 1000 | 450 | 350 | 240 |  |  |  | 6 | HTA40 | Углеродная |  | 387 | 4100 | 240 | 1.7 | 3 | 7 | 200 |  |  | 450 | 350 |  | 6 | HTA40 | Углеродная | 387 | 4100 | 240 | 1.7 | 3 | 7 | 200 |  |  | 450 | 350 |  |  | Реактопласт | ФНИ350/330С(град.) |  | 43.3 | 145 | 54 | 4.8 | 4.6 | 26 |  |  | 1324 | [5 empty] | 343 |  |  |  |  | 4.57
307 | Углепластик | CC245 | Саржа | 854 | 805 |  | 504 | 518 |  | 974 | 975 |  | 41 | 41 | [6 empty] | 4550 |  |  | 2 | 2.1 |  | 2.2 | 1450 |  |  |  | Автоклавирование | 45/55 |  | Ткань | 6 | Углеродная ткань 22502 2х2, HTA40 | Саржа |  | 3000 | 2700 | 214 | 200 | 35 | 35 | 1.8 | 1.8 | 240 | 0.28 | 6/6 |  | 1000 | 450 | 350 | 240 |  |  |  | 6 | HTA40 | Углеродная |  | 387 | 4100 | 240 | 1.7 | 3 | 7 | 200 |  |  | 450 | 350 |  | 6 | HTA40 | Углеродная | 387 | 4100 | 240 | 1.7 | 3 | 7 | 200 |  |  | 450 | 350 |  |  | Реактопласт | B180 |  | 94 | 192 | 87 | 4.3 | 5.3 | 24 |  |  | 1180 | [5 empty] | 175 |  |  |  |  | 4.17
308 | Углепластик | CC245 | Саржа | 800 | 720 |  | 614 | 610 |  | 1100 | 1170 |  | 42 | 42 | [6 empty] | 4950 |  |  | 2 | 2 |  | 2.2 | 1485 |  |  |  | Вакуумная инфузия | 55/45 |  | Ткань | 3 | CC245 | Саржа |  | 3000 | 2700 | 214 | 200 | 35 | 35 | 1.8 | 1.8 | 240 | 0.28 | 6/6 |  | 1000 | 650 | 350 | 240 |  |  |  | 3 | Углерод (Toray 3K 200 tex) | Углеродная |  | 387 | 3350 | 230 | 1.5 | 3 | 7 | 200 |  |  | 650 | 350 |  | 3 | Углерод (Toray 3K 200 tex) | Углеродная | 387 | 3350 | 230 | 1.5 | 3 | 7 | 200 |  |  | 650 | 350 |  |  | Реактопласт | Araldite LY 556 + ПЭПА |  | 62 | 150 | 67 | 4.1 | 1.5 | 51 | 80 | 1400 | 1197 |  | 0.59 | 2.2 |  | 230 | 190 | 20 | 60 | 60 |  | 1.5 |  |  | Araldite LY 556 | Эпоксидная | Жидкая | 100 |  | 5.375 | 1.225 |  | ПЭПА | Аминный | 10 | Жидкость от светло-желтого до темно-бурого цвета без механических включений, допускается зеленоватая окраска продукта. |  | 0.9 | [8 empty] | Этиловый спирт (45) + Ацетон (90) + Толуол (10)
309 | Арамидопластик | Т-43-76(А) | Сатин | 446 | 645 |  | 121 | 214 |  | 274 | 406 |  | 26 | 21 | [6 empty] | 3580 |  |  | 3.1 | 3.1 |  | 1.4 | 1310 |  |  |  | Намотка | 30/70 |  | Ткань | 12 | Т-43-76(А) | Сатин |  | 2820 | 3370 | 364 | 435 | 25 | 16 | 2.6 | 4.5 | 252 | 0.31 | 20/22 |  | 920 | 300 | 250 | 252 |  |  |  | 13 | Арамид (СВМ14,3х1) | Арамидное |  | 25.8 | 4500 | 103 | 2.6 | 0.1 | 14 | 14.3 |  | 110 | 300 | 250 |  | 11 | Стекло (ВМПС8 28х2) | Стеклянное | 29.4 | 4200 | 95 | 5 | 1 | 8 | 56 |  | 50 | 300 | 250 |  |  | Реактопласт | ЭХД (100) + ДЭГ-1 (9,5) + изо-ИМТГФА |  | 35 | 154 | 43 | 4.1 | 1.7 | 51 |  |  | 1175 | [5 empty] | 170 | [7 empty] | ЭХД (100) + ДЭГ-1 (9,5) | Эпоксидная | Вязкая | 100 |  | 26 | 1.18 |  | изо-ИМТГФА | Ангидридный | 86 |  |  | 0.03
310 | Арамидопластик | Сатин 5/3 (СВМ14,3х2 + ВМП7,2х1) х2 | Сатин | 446 | 426 |  | 236 | 179 |  | 404 | 388 |  | 24 | 23 | [6 empty] | 3680 |  |  | 3.2 | 5.2 |  | 1.4 | 1320 |  |  |  | Намотка | 30/70 |  | Ткань | 14 | Сатин 5/3 (СВМ14,3х2 + ВМП7,2х1) х2 | Сатин |  | 3550 | 3930 | 374 | 414 | 25 | 20 | 2.8 | 4.5 | 247 | 0.38 | 14/19 |  | 920 | 300 | 250 | 247 |  |  |  | 14 | Арамид (СВМ14,3х2) | Арамидное |  | 51.8 | 4500 | 103 | 2.8 | 0.2 | 14 | 28.6 |  | 100 | 300 | 250 |  | 11 | Стекло (ВМПС8 28х2) | Стеклянное | 29.4 | 4200 | 95 | 5 | 1 | 8 | 56 |  |  | 300 | 250 |  |  | Реактопласт | ЭХД (100) + ДЭГ-1 (9,5) + изо-ИМТГФА |  | 35 | 154 | 43 | 4.1 | 1.7 | 51 |  |  | 1175 | [5 empty] | 170 | [7 empty] | ЭХД (100) + ДЭГ-1 (9,5) | Эпоксидная | Вязкая | 100 |  | 26 | 1.18 |  | изо-ИМТГФА | Ангидридный | 86 |  |  | 0.03
311 | Арамидопластик | Сатин 5/3 (СВМ14,3х2 + ВМП7,2х1) х3 | Сатин | 553 | 601 |  | 215 | 273 |  | 324 | 453 |  | 26 | 21 | [6 empty] | 3450 |  |  | 3.4 | 5.1 |  | 1.4 | 1260 |  |  |  | Горячее прессование | 40/60 |  | Ткань | 13 | Сатин 5/3 (СВМ14,3х2 + ВМП7,2х1) х3 | Сатин |  | 3640 | 3660 | 416 | 418 | 25 | 18 | 3.2 | 4.5 | 254 | 0.35 | 18/20 |  | 920 | 300 | 250 | 254 |  |  |  | 14 | Арамид (СВМ14,3х2) | Арамидное |  | 51.8 | 4500 | 103 | 2.8 | 0.2 | 14 | 28.6 |  | 100 | 300 | 250 |  | 11 | Стекло (ВМПС8 28х2) | Стеклянное | 29.4 | 4200 | 95 | 5 | 1 | 8 | 56 |  |  | 300 | 250 |  |  | Реактопласт | ЭХД (100) + ДЭГ-1 (9,5) + изо-ИМТГФА |  | 35 | 154 | 43 | 4.1 | 1.7 | 51 |  |  | 1175 | [5 empty] | 170 | [7 empty] | ЭХД (100) + ДЭГ-1 (9,5) | Эпоксидная | Вязкая | 100 |  | 26 | 1.18 |  | изо-ИМТГФА | Ангидридный | 86 |  |  | 0.03
312 | Арамидопластик | Т-42/1-76 | Сатин | 840 | 203 |  | 611 | 135 |  | 421 | 167 |  | 28 | 11 | [6 empty] | 3250 |  |  | 3 | 4.2 |  | 1.4 | 1350 |  |  |  | Горячее прессование | 40/60 |  | Ткань | 19 | Т-42/1-76 | Сатин |  | 2943 | 785 | 420 | 112 | 23 | 10 | 2.6 | 5.1 | 190 | 0.28 |  |  | 920 | 300 | 250 | 190 |  |  |  | 13 | Арамид (СВМ14,3х1) | Арамидное |  | 25.8 |  | 103 | 2.6 | 0.1 | 7 | 14.3 |  | 110 | 300 | 250 |  | 19 | Стекло (ВМ-1) | Стеклянное |  | 4200 | 95 | 4.8 | [5 empty] | 300 | 250 |  |  | Реактопласт | 5-211-БН |  | 60 | 136 | 71 | 3.3 | 4.5 | 52 |  |  | 1181 | [6 empty] | 120 | 120 | 120 |  |  |  |  | 5-211-БН | Эпоксиды | Вязкая | 100 |  | 16 |  |  | СФ-341А | Фенолформальдегидный | 70
313 | Стеклопластик | Т-10 (92) | Сатин | 452 | 267 |  | 252 | 171 |  | 354 | 257 |  | 20 | 14 | [6 empty] | 4830 |  |  | 5.4 | 5.4 |  | 9 | 1930 |  |  |  | Горячее прессование | 40/60 |  | Ткань | 2 | Т-10 (92) | Сатин |  | 2450 | 1323 | 218 | 120 | 15 | 10 | 5.5 | 5.5 | 290 | 0.23 | 36/20 |  | 920 | 650 | 550 | 290 | 250 | 0.4 | 539.5 | 9 | Стекло (Jushi EDR 17-1200-386T) | Стеклянное |  | 29.4 | 4200 | 95 | 5 | 1 | 8 | 56 |  |  | 650 | 550 |  | 9 | Стекло (Jushi EDR 17-1200-386T) | Стеклянное | 29.4 | 4200 | 95 | 5 | 1 | 8 | 56 |  |  | 650 | 550 |  |  | Реактопласт | СП-97С |  | 62 | 154 | 70 | 3.8 | 6.2 | 24 |  |  | 1200 |  |  | 0.6 |  |  | 182 | [7 empty] | СП-97С | Полиимидная |  | 70
314 | Углепластик | CC245 | Саржа | 904 | 904 |  | 783 | 783 |  | 1034 | 1045 |  | 41 | 42 | [6 empty] | 4800 |  |  | 2 | 2.1 |  | 2 | 1520 |  |  |  | Горячее прессование | 40/60 |  | Ткань | 6 | Углеродная ткань 22502 2х2, HTA40 | Саржа |  | 3000 | 2700 | 214 | 200 | 35 | 35 | 1.8 | 1.8 | 240 | 0.28 | 6/6 |  | 1000 | 450 | 350 | 240 |  |  |  | 6 | HTA40 | Углеродная |  | 387 | 4100 | 240 | 1.7 | 3 | 7 | 200 |  |  | 450 | 350 |  | 6 | HTA40 | Углеродная | 387 | 4100 | 240 | 1.7 | 3 | 7 | 200 |  |  | 450 | 350 |  |  | Реактопласт | T107 (Эпоксидный препрег) |  | 91 | 185 | 94 | 4.3 | 6.5 | 45 |  |  | 1180 | [10 empty] | 3.77
315 | Базальтопластик | ТБК-100 | Полотняное | 445 | 447 |  | 215 | 210 |  | 471 | 447 |  | 24 | 23 | [6 empty] | 3440 |  |  | 4.6 | 4.7 |  | 8 | 1950 |  |  |  | RTM/Lite RTM | 50/50 |  | Ткань | 1 | ТБК-100 | Полотняное |  | 784 | 784 | 82 | 82 | 18 | 18 | 3.7 | 3.7 | 190 | 0.19 | 10/9 |  | 1000 | 1000 | 650 | 190 |  |  |  | 1 | Базальт (Kamenny Vek KV42) | Базальтовая |  | 90 | 3000 | 86 | 3.5 | 3 | 13 | 136 |  |  | 1000 | 650 |  | 1 | Базальт (Kamenny Vek KV42) | Базальтовая | 90 | 3000 | 86 | 3.5 | 3 | 13 | 136 |  |  | 1000 | 650 |  |  | Реактопласт | Araldite LY 556 + изо-ИМТГФА |  | 65 | 162 | 71 | 3.9 | 1.7 | 55 | 5 (при 110 грудусах С) | 4 (при 110 грудусах С) | 1190 |  |  | 0.075 |  | 220 | 140 | 120 | 140 | 140 |  | 0.175 |  |  | Araldite LY 556 | Эпоксидная | Жидкая | 100 |  | 5.375 | 1.225 |  | изо-ИМТГФА | Ангидридный | 90 | Прозрачная жидкость от светло-желтого до светло-коричневого цвета |  | 0.03 |  | 2-метилимидазол |  | 0.5 |  | Ultem-1010 | 215 |  | Этиловый спирт + Ацетон (1:1)
316 | Углепластик | CC245 | Саржа | 853 | 853 |  | 523 | 528 |  | 953 | 953 |  | 40 | 41 | [6 empty] | 4700 |  |  | 2.1 | 2.1 |  | 2.2 | 1410 |  |  |  | Вакуумная инфузия | 55/45 |  | Ткань | 6 | Углеродная ткань 22502 2х2, HTA40 | Саржа |  | 3000 | 2700 | 214 | 200 | 35 | 35 | 1.8 | 1.8 | 240 | 0.28 | 6/6 |  | 1000 | 450 | 350 | 240 |  |  |  | 6 | HTA40 | Углеродная |  | 387 | 4100 | 240 | 1.7 | 3 | 7 | 200 |  |  | 450 | 350 |  | 6 | HTA40 | Углеродная | 387 | 4100 | 240 | 1.7 | 3 | 7 | 200 |  |  | 450 | 350 |  |  | Реактопласт | ФНИ350/330С(град.) |  | 43.3 | 145 | 54 | 4.8 | 4.6 | 26 |  |  | 1324 | [5 empty] | 343 |  |  |  |  | 4.57
317 | Углепластик | Лента UMT49 | Однонаправленная | 2136 | 68 |  | 957 | 32 |  | 1121 | 47 |  | 139 | 7.2 | [6 empty] | 4980 |  |  | 2 | 2 |  | 2.2 | 1450 |  |  |  | Автоклавирование | 45/55 |  | Ткань | 8 | Лента UMT49 | Однонаправленная |  | 12400 | 1 | 910 | 0.1 | 135 | 0.1 | 1.8 | 1.8 | 230 | 0.27 |  |  |  | 450 | 350 | 230 |  |  |  | 8 | Углерод (HTS45 E13 12K 800 tex) | Углеродное |  | 2092 | 4900 | 260 | 1.8 | 12 | 6.73 | 760 |  |  | 450 | 350 | [6 empty] | 0 | [6 empty] | 450 | 350 |  |  | Реактопласт | T107 (Автоклвный препрег) |  | 91 | 190 | 86 | 4.3 | 1.1 | 43 |  |  | 1170 | [5 empty] | 182 |  |  |  |  | 3.1
318 | Базальтопластик | ТБК-100 | Полотняное | 460 | 462 |  | 250 | 256 |  | 492 | 472 |  | 24 | 25 | [6 empty] | 3807 |  |  | 4.5 | 4.6 |  | 8 | 2060 |  |  |  | Горячее прессование | 40/60 |  | Ткань | 1 | ТБК-100 | Полотняное |  | 784 | 784 | 82 | 82 | 18 | 18 | 3.7 | 3.7 | 190 | 0.19 | 10/9 |  | 1000 | 1000 | 650 | 190 |  |  |  | 1 | Базальт (Kamenny Vek KV42) | Базальтовая |  | 90 | 3000 | 86 | 3.5 | 3 | 13 | 136 |  |  | 1000 | 650 |  | 1 | Базальт (Kamenny Vek KV42) | Базальтовая | 90 | 3000 | 86 | 3.5 | 3 | 13 | 136 |  |  | 1000 | 650 |  |  | Реактопласт | ENYDYNE I 69475 A + Бутанокс |  | 45 | 143 | 50 | 4.3 | 4 | 52 | 26 | 18 | 1180 |  |  | 0.215 |  | 210 | 170 | 23 | 60 | 60 |  |  |  |  | ENYDYNE I 69475 A | Полиэфирная | Низковязкая | 100 |  |  | 1.166 |  | Бутанокс | Пеоксидный | 2 | Прозрачная бесцветная жидкость |  | 0.024 | [8 empty] | ФАМ(фурановая смола) | 32.5
319 | Углепластик | CC245 | Саржа | 800 | 720 |  | 614 | 610 |  | 1100 | 1170 |  | 42 | 42 | [6 empty] | 4950 |  |  | 2 | 2 |  | 2.2 | 1485 |  |  |  | Вакуумная инфузия | 55/45 |  | Ткань | 3 | CC245 | Саржа |  | 3000 | 2700 | 214 | 200 | 35 | 35 | 1.8 | 1.8 | 240 | 0.28 | 6/6 |  | 1000 | 650 | 350 | 240 |  |  |  | 3 | Углерод (Toray 3K 200 tex) | Углеродная |  | 387 | 3350 | 230 | 1.5 | 3 | 7 | 200 |  |  | 650 | 350 |  | 3 | Углерод (Toray 3K 200 tex) | Углеродная | 387 | 3350 | 230 | 1.5 | 3 | 7 | 200 |  |  | 650 | 350 |  |  | Реактопласт | Araldite LY 556 + ПЭПА |  | 62 | 150 | 67 | 4.1 | 1.5 | 51 | 80 | 1400 | 1197 |  | 0.59 | 2.2 |  | 230 | 190 | 20 | 60 | 60 |  | 1.5 |  |  | Araldite LY 556 | Эпоксидная | Жидкая | 100 |  | 5.375 | 1.225 |  | ПЭПА | Аминный | 10 | Жидкость от светло-желтого до темно-бурого цвета без механических включений, допускается зеленоватая окраска продукта. |  | 0.9 | [8 empty] | Этиловый спирт (45) + Ацетон (90) + Толуол (10)
320 | Углепластик | CC245 | Саржа | 877 | 862 |  | 583 | 580 |  | 985 | 962 |  | 42 | 40 | [6 empty] | 4850 |  |  | 2.1 | 2.1 |  | 2.2 | 1420 |  |  |  | Вакуумная инфузия | 55/45 |  | Ткань | 6 | Углеродная ткань 22502 2х2, HTA40 | Саржа |  | 3000 | 2700 | 214 | 200 | 35 | 35 | 1.8 | 1.8 | 240 | 0.28 | 6/6 |  | 1000 | 450 | 350 | 240 |  |  |  | 6 | HTA40 | Углеродная |  | 387 | 4100 | 240 | 1.7 | 3 | 7 | 200 |  |  | 450 | 350 |  | 6 | HTA40 | Углеродная | 387 | 4100 | 240 | 1.7 | 3 | 7 | 200 |  |  | 450 | 350 |  |  | Реактопласт | Т20-60 |  | 80 | 173 | 84 | 3.2 | 1.5 | 24 |  |  | 1273 | [5 empty] | 87
321 | Углепластик | Лента UMT49 | Однонаправленная | 2136 | 68 |  | 957 | 32 |  | 1121 | 47 |  | 139 | 7.2 | [6 empty] | 4980 |  |  | 2 | 2 |  | 2.2 | 1450 |  |  |  | Автоклавирование | 45/55 |  | Ткань | 8 | Лента UMT49 | Однонаправленная |  | 12400 | 1 | 910 | 0.1 | 135 | 0.1 | 1.8 | 1.8 | 230 | 0.27 |  |  |  | 450 | 350 | 230 |  |  |  | 8 | Углерод (HTS45 E13 12K 800 tex) | Углеродное |  | 2092 | 4900 | 260 | 1.8 | 12 | 6.73 | 760 |  |  | 450 | 350 | [6 empty] | 0 | [6 empty] | 450 | 350 |  |  | Реактопласт | T107 (Автоклвный препрег) |  | 91 | 190 | 86 | 4.3 | 1.1 | 43 |  |  | 1170 | [5 empty] | 182 |  |  |  |  | 3.1
322 | Стеклопластик | Т-13 | Полотняное | 350 | 215 |  | 191 | 125 |  | 310 | 205 |  | 14 | 10 | [6 empty] | 5230 |  |  | 5.3 | 5.3 |  | 10 | 1940 |  |  |  | Горячее прессование | 40/60 |  | Ткань | 5 | Т-13 | Полотняное |  | 2164 | 1176 | 261 | 174 | 14 | 10 | 5.2 | 5.4 | 285 | 0.27 | 16/10 |  | 920 | 650 | 550 | 285 |  |  |  | 4 | Стекло (EC7 54x2) | Стеклянная |  | 50.76 | 2741 | 81 | 5.1 | 1.6 | 7 | 108 |  |  | 650 | 550 |  | 4 | Стекло (EC7 54x2) | Стеклянная | 50.76 | 2741 | 81 | 5.1 | 1.6 | 7 | 108 |  |  | 650 | 550 |  |  | Реактопласт | ЭТФ (100) + ДЭГ-1 (12) + СФ-340А |  | 52 | 173 | 72 | 4.1 | 1.5 | 50 |  |  | 1184 | [5 empty] | 230 | [7 empty] | ЭТФ (100) + ДЭГ-1 (12) | Эпоксидная | Вязкая | 100 |  | 27.2 | 1.184 |  | СФ-340А | Фенолформальдегидный | 35
323 | Углепластик | УТ-900-3 | Саржа | 600 | 540 |  | 410 | 390 |  | 325 | 451 |  | 43 | 42 | [6 empty] | 5430 |  |  | 2.1 | 2.1 |  | 2.2 | 1510 |  |  |  | Горячее прессование | 40/60 |  | Ткань | 16 | УТ-900-3 | Саржа |  | 6400 | 6400 | 590 | 590 | 34 | 34 | 1.8 | 1.8 | 240 | 0.22 | 6/6 |  |  | 450 | 350 | 240 |  |  |  | 16 | Углерод (УКН-П-2500) | Углеродное |  | 1209.5 | 2800 | 235 | 1.3 | 2.5 | 8 | 205 |  |  | 450 | 350 |  | 16 | Углерод (УКН-П-2500) | Углеродное | 1209.5 | 2800 | 235 | 1.3 | 2.5 | 8 | 205 |  |  | 450 | 350 |  |  | Реактопласт | ЭТФ (100) + ДЭГ-1 (12) + Антистатическая добавка (12) + СФ-340А |  | 52 | 173 | 72 | 4.1 | 1.5 | 50 |  |  | 1180 | [13 empty] | ЭТФ (100) + ДЭГ-1 (12) | Эпоксидная | Вязкая | 100 |  | 27.2 | 1.25 |  | СФ-340А | Фенолформальдегидный | 35
324 | Углепластик | УТ-900-3 | Саржа | 600 | 540 |  | 410 | 390 |  | 325 | 451 |  | 43 | 42 | [6 empty] | 5430 |  |  | 2.1 | 2.1 |  | 2.2 | 1510 |  |  |  | Горячее прессование | 40/60 |  | Ткань | 16 | УТ-900-3 | Саржа |  | 6400 | 6400 | 590 | 590 | 34 | 34 | 1.8 | 1.8 | 240 | 0.22 | 6/6 |  |  | 450 | 350 | 240 |  |  |  | 16 | Углерод (УКН-П-2500) | Углеродное |  | 1209.5 | 2800 | 235 | 1.3 | 2.5 | 8 | 205 |  |  | 450 | 350 |  | 16 | Углерод (УКН-П-2500) | Углеродное | 1209.5 | 2800 | 235 | 1.3 | 2.5 | 8 | 205 |  |  | 450 | 350 |  |  | Реактопласт | ЭТФ (100) + ДЭГ-1 (12) + Антистатическая добавка (12) + СФ-340А |  | 52 | 173 | 72 | 4.1 | 1.5 | 50 |  |  | 1180 | [13 empty] | ЭТФ (100) + ДЭГ-1 (12) | Эпоксидная | Вязкая | 100 |  | 27.2 | 1.25 |  | СФ-340А | Фенолформальдегидный | 35
325 | Арамидопластик | Сатин 5/3 (СВМ14,3х2 + ВМП7,2х1) х2 | Сатин | 404 | 540 |  | 208 | 280 |  | 281 | 419 |  | 29 | 21 | [6 empty] | 3470 |  |  | 3 | 5.1 |  | 1.4 | 1260 |  |  |  | Горячее прессование | 40/60 |  | Ткань | 14 | Сатин 5/3 (СВМ14,3х2 + ВМП7,2х1) х2 | Сатин |  | 3550 | 3930 | 374 | 414 | 26 | 20 | 2.8 | 4.5 | 247 | 0.38 | 14/19 |  | 920 | 300 | 250 | 247 |  |  |  | 14 | Арамид (СВМ14,3х2) | Арамидное |  | 51.8 | 4500 | 103 | 2.8 | 0.2 | 14 | 28.6 |  | 100 | 300 | 250 |  | 11 | Стекло (ВМПС8 28х2) | Стеклянное | 29.4 | 4200 | 95 | 5 | 1 | 8 | 56 |  |  | 300 | 250 |  |  | Реактопласт | ЭХД (100) + ДЭГ-1 (9,5) + изо-ИМТГФА |  | 35 | 154 | 43 | 4.1 | 1.7 | 51 |  |  | 1175 | [5 empty] | 170 | [7 empty] | ЭХД (100) + ДЭГ-1 (9,5) | Эпоксидная | Вязкая | 100 |  | 26 | 1.18 |  | изо-ИМТГФА | Ангидридный | 86 |  |  | 0.03
326 | Углепластик | УТ-900-3 | Саржа | 600 | 540 |  | 410 | 390 |  | 325 | 451 |  | 43 | 42 | [6 empty] | 5430 |  |  | 2.1 | 2.1 |  | 2.2 | 1510 |  |  |  | Горячее прессование | 40/60 |  | Ткань | 16 | УТ-900-3 | Саржа |  | 6400 | 6400 | 590 | 590 | 34 | 34 | 1.8 | 1.8 | 240 | 0.22 | 6/6 |  |  | 450 | 350 | 240 |  |  |  | 16 | Углерод (УКН-П-2500) | Углеродное |  | 1209.5 | 2800 | 235 | 1.3 | 2.5 | 8 | 205 |  |  | 450 | 350 |  | 16 | Углерод (УКН-П-2500) | Углеродное | 1209.5 | 2800 | 235 | 1.3 | 2.5 | 8 | 205 |  |  | 450 | 350 |  |  | Реактопласт | ЭТФ (100) + ДЭГ-1 (12) + Антистатическая добавка (12) + СФ-340А |  | 52 | 173 | 72 | 4.1 | 1.5 | 50 |  |  | 1180 | [13 empty] | ЭТФ (100) + ДЭГ-1 (12) | Эпоксидная | Вязкая | 100 |  | 27.2 | 1.25 |  | СФ-340А | Фенолформальдегидный | 35
327 | Арамидопластик | Сатин 5/3 (СВМ14,3х2 + ВМП7,2х1) х3 | Сатин | 669 | 316 |  | 198 | 169 |  | 374 | 281 |  | 24 | 18 | [6 empty] | 3720 |  |  | 3 | 3 |  | 1.4 | 1320 |  |  |  | Намотка | 30/70 |  | Ткань | 13 | Сатин 5/3 (СВМ14,3х2 + ВМП7,2х1) х3 | Сатин |  | 3640 | 3660 | 416 | 418 | 28 | 18 | 2.8 | 4.5 | 254 | 0.35 | 18/20 |  | 920 | 300 | 250 | 254 |  |  |  | 14 | Арамид (СВМ14,3х2) | Арамидное |  | 51.8 | 4500 | 103 | 2.8 | 0.2 | 14 | 28.6 |  | 100 | 300 | 250 |  | 11 | Стекло (ВМПС8 28х2) | Стеклянное | 29.4 | 4200 | 95 | 5 | 1 | 8 | 56 |  |  | 300 | 250 |  |  | Реактопласт | ЭХД (100) + ДЭГ-1 (9,5) + изо-ИМТГФА |  | 35 | 154 | 43 | 4.1 | 1.7 | 51 |  |  | 1175 | [5 empty] | 170 | [7 empty] | ЭХД (100) + ДЭГ-1 (9,5) | Эпоксидная | Вязкая | 100 |  | 26 | 1.18 |  | изо-ИМТГФА | Ангидридный | 86 |  |  | 0.03
328 | Стеклопластик | Т-10 (92) | Сатин | 420 | 310 |  | 251 | 175 |  | 384 | 292 |  | 18 | 14 | [6 empty] | 5100 |  |  | 5.6 | 5.7 |  | 9 | 1725 |  |  |  | Вакуумная инфузия | 55/45 |  | Ткань | 2 | Т-10 (92) | Сатин |  | 2450 | 1323 | 218 | 120 | 15 | 15 | 5.5 | 5.5 | 290 | 0.23 | 36/20 |  | 920 | 650 | 350 | 290 | 250 | 0.4 | 539.5 | 2 | Стекло (Jushi EDR 17-1200-386T) | Стеклянная |  | 29.4 | 4200 | 95 | 5 | 1 | 8 | 56 |  |  | 650 | 350 |  | 2 | Стекло (Jushi EDR 17-1200-386T) | Стеклянная | 29.4 | 4200 | 95 | 5 | 1 | 8 | 56 |  |  | 650 | 350 |  |  | Реактопласт | Araldite LY 556 + изо-ИМТГФА |  | 65 | 162 | 71 | 3.9 | 1.6 | 55 | 5 (при 110 грудусах С) | 4 (при 110 грудусах С) | 1190 |  |  | 0.075 |  | 220 | 140 | 120 | 140 | 140 |  | 0.175 |  |  | Araldite LY 556 | Эпоксидная | Жидкая | 100 |  | 5.375 | 1.225 |  | изо-ИМТГФА | Ангидридный | 90 | Прозрачная жидкость от светло-желтого до светло-коричневого цвета |  | 0.03 | [8 empty] | Этиловый спирт | 34.5
329 | Арамидопластик | Т-43-76(А) | Сатин | 446 | 645 |  | 121 | 214 |  | 274 | 406 |  | 26 | 21 | [6 empty] | 3580 |  |  | 3.1 | 3.1 |  | 1.4 | 1310 |  |  |  | Намотка | 30/70 |  | Ткань | 12 | Т-43-76(А) | Сатин |  | 2820 | 3370 | 364 | 435 | 25 | 16 | 2.6 | 4.5 | 252 | 0.31 | 20/22 |  | 920 | 300 | 250 | 252 |  |  |  | 13 | Арамид (СВМ14,3х1) | Арамидное |  | 25.8 | 4500 | 103 | 2.6 | 0.1 | 14 | 14.3 |  | 110 | 300 | 250 |  | 11 | Стекло (ВМПС8 28х2) | Стеклянное | 29.4 | 4200 | 95 | 5 | 1 | 8 | 56 |  | 50 | 300 | 250 |  |  | Реактопласт | ЭХД (100) + ДЭГ-1 (9,5) + изо-ИМТГФА |  | 35 | 154 | 43 | 4.1 | 1.7 | 51 |  |  | 1175 | [5 empty] | 170 | [7 empty] | ЭХД (100) + ДЭГ-1 (9,5) | Эпоксидная | Вязкая | 100 |  | 26 | 1.18 |  | изо-ИМТГФА | Ангидридный | 86 |  |  | 0.03
330 | Арамидопластик | Сатин 5/3 (СВМ14,3х2 + ВМП7,2х1) х2 | Сатин | 446 | 426 |  | 236 | 179 |  | 404 | 388 |  | 24 | 23 | [6 empty] | 3680 |  |  | 3.2 | 5.2 |  | 1.4 | 1320 |  |  |  | Намотка | 30/70 |  | Ткань | 14 | Сатин 5/3 (СВМ14,3х2 + ВМП7,2х1) х2 | Сатин |  | 3550 | 3930 | 374 | 414 | 25 | 20 | 2.8 | 4.5 | 247 | 0.38 | 14/19 |  | 920 | 300 | 250 | 247 |  |  |  | 14 | Арамид (СВМ14,3х2) | Арамидное |  | 51.8 | 4500 | 103 | 2.8 | 0.2 | 14 | 28.6 |  | 100 | 300 | 250 |  | 11 | Стекло (ВМПС8 28х2) | Стеклянное | 29.4 | 4200 | 95 | 5 | 1 | 8 | 56 |  |  | 300 | 250 |  |  | Реактопласт | ЭХД (100) + ДЭГ-1 (9,5) + изо-ИМТГФА |  | 35 | 154 | 43 | 4.1 | 1.7 | 51 |  |  | 1175 | [5 empty] | 170 | [7 empty] | ЭХД (100) + ДЭГ-1 (9,5) | Эпоксидная | Вязкая | 100 |  | 26 | 1.18 |  | изо-ИМТГФА | Ангидридный | 86 |  |  | 0.03
331 | Арамидопластик | Сатин 5/3 (СВМ14,3х2 + ВМП7,2х1) х3 | Сатин | 669 | 316 |  | 198 | 169 |  | 374 | 281 |  | 24 | 18 | [6 empty] | 3720 |  |  | 3 | 3 |  | 1.4 | 1320 |  |  |  | Намотка | 30/70 |  | Ткань | 13 | Сатин 5/3 (СВМ14,3х2 + ВМП7,2х1) х3 | Сатин |  | 3640 | 3660 | 416 | 418 | 28 | 18 | 2.8 | 4.5 | 254 | 0.35 | 18/20 |  | 920 | 300 | 250 | 254 |  |  |  | 14 | Арамид (СВМ14,3х2) | Арамидное |  | 51.8 | 4500 | 103 | 2.8 | 0.2 | 14 | 28.6 |  | 100 | 300 | 250 |  | 11 | Стекло (ВМПС8 28х2) | Стеклянное | 29.4 | 4200 | 95 | 5 | 1 | 8 | 56 |  |  | 300 | 250 |  |  | Реактопласт | ЭХД (100) + ДЭГ-1 (9,5) + изо-ИМТГФА |  | 35 | 154 | 43 | 4.1 | 1.7 | 51 |  |  | 1175 | [5 empty] | 170 | [7 empty] | ЭХД (100) + ДЭГ-1 (9,5) | Эпоксидная | Вязкая | 100 |  | 26 | 1.18 |  | изо-ИМТГФА | Ангидридный | 86 |  |  | 0.03
332 | Углепластик | CC245 | Саржа | 904 | 904 |  | 783 | 783 |  | 1034 | 1045 |  | 41 | 42 | [6 empty] | 4800 |  |  | 2 | 2.1 |  | 2 | 1520 |  |  |  | Горячее прессование | 40/60 |  | Ткань | 6 | Углеродная ткань 22502 2х2, HTA40 | Саржа |  | 3000 | 2700 | 214 | 200 | 35 | 35 | 1.8 | 1.8 | 240 | 0.28 | 6/6 |  | 1000 | 450 | 350 | 240 |  |  |  | 6 | HTA40 | Углеродная |  | 387 | 4100 | 240 | 1.7 | 3 | 7 | 200 |  |  | 450 | 350 |  | 6 | HTA40 | Углеродная | 387 | 4100 | 240 | 1.7 | 3 | 7 | 200 |  |  | 450 | 350 |  |  | Реактопласт | T107 (Эпоксидный препрег) |  | 91 | 185 | 94 | 4.3 | 6.5 | 45 |  |  | 1180 | [10 empty] | 3.77
333 | Базальтопластик | ТБК-100 | Полотняное | 445 | 447 |  | 215 | 210 |  | 471 | 447 |  | 24 | 23 | [6 empty] | 3440 |  |  | 4.6 | 4.7 |  | 8 | 1950 |  |  |  | RTM/Lite RTM | 50/50 |  | Ткань | 1 | ТБК-100 | Полотняное |  | 784 | 784 | 82 | 82 | 18 | 18 | 3.7 | 3.7 | 190 | 0.19 | 10/9 |  | 1000 | 1000 | 650 | 190 |  |  |  | 1 | Базальт (Kamenny Vek KV42) | Базальтовая |  | 90 | 3000 | 86 | 3.5 | 3 | 13 | 136 |  |  | 1000 | 650 |  | 1 | Базальт (Kamenny Vek KV42) | Базальтовая | 90 | 3000 | 86 | 3.5 | 3 | 13 | 136 |  |  | 1000 | 650 |  |  | Реактопласт | Araldite LY 556 + изо-ИМТГФА |  | 65 | 162 | 71 | 3.9 | 1.7 | 55 | 5 (при 110 грудусах С) | 4 (при 110 грудусах С) | 1190 |  |  | 0.075 |  | 220 | 140 | 120 | 140 | 140 |  | 0.175 |  |  | Araldite LY 556 | Эпоксидная | Жидкая | 100 |  | 5.375 | 1.225 |  | изо-ИМТГФА | Ангидридный | 90 | Прозрачная жидкость от светло-желтого до светло-коричневого цвета |  | 0.03 |  | 2-метилимидазол |  | 0.5 |  | Ultem-1010 | 215 |  | Этиловый спирт + Ацетон (1:1)
334 | Стеклопластик | Т-25 | Полотняное | 611 | 90 |  | 365 | 52 |  | 545 | 43 |  | 22 | 5 | [6 empty] | 5270 |  |  | 5.5 | 5.5 |  | 8 | 2050 |  |  |  | Намотка | 30/70 |  | Ткань | 11 | Т-25 | Полотняное |  | 3920 | 294 | 627 | 47 | 18 | 3 | 5.2 | 5.5 | 365 | 0.3 | 10/6 |  | 920 | 850 | 550 | 365 |  |  |  | 12 | Стекло (ВМПС10 42х2х4) | Стеклянное |  | 29.4 | 4200 | 95 | 5 | 9 | 10 | 336 |  |  | 850 | 550 |  | 12 | Стекло (ВМПС10 42х2х4) | Стеклянное | 29.4 | 4200 | 95 | 5 | 9 | 10 | 336 |  |  | 850 | 550 |  |  | Реактопласт | ЭП-5122 |  | 54 | 147 | 62 | 4.1 | 1.5 | 46 |  |  | 1180 | [13 empty] | ЭП-5122 | Фенолформальдегидная |  | 60
335 | Базальтопластик | ТБК-100 | Полотняное | 460 | 462 |  | 250 | 256 |  | 492 | 472 |  | 24 | 25 | [6 empty] | 3807 |  |  | 4.5 | 4.6 |  | 8 | 2060 |  |  |  | Горячее прессование | 40/60 |  | Ткань | 1 | ТБК-100 | Полотняное |  | 784 | 784 | 82 | 82 | 18 | 18 | 3.7 | 3.7 | 190 | 0.19 | 10/9 |  | 1000 | 1000 | 650 | 190 |  |  |  | 1 | Базальт (Kamenny Vek KV42) | Базальтовая |  | 90 | 3000 | 86 | 3.5 | 3 | 13 | 136 |  |  | 1000 | 650 |  | 1 | Базальт (Kamenny Vek KV42) | Базальтовая | 90 | 3000 | 86 | 3.5 | 3 | 13 | 136 |  |  | 1000 | 650 |  |  | Реактопласт | ENYDYNE I 69475 A + Бутанокс |  | 45 | 143 | 50 | 4.3 | 4 | 52 | 26 | 18 | 1180 |  |  | 0.215 |  | 210 | 170 | 23 | 60 | 60 |  |  |  |  | ENYDYNE I 69475 A | Полиэфирная | Низковязкая | 100 |  |  | 1.166 |  | Бутанокс | Пеоксидный | 2 | Прозрачная бесцветная жидкость |  | 0.024 | [8 empty] | ФАМ(фурановая смола) | 32.5
336 | Стеклопластик | Т-СУ 8/3(ВМП)-78 | Сатин | 450 | 550 |  | 237 | 275 |  | 271 | 454 |  | 15 | 18 | [6 empty] | 3850 |  |  | 3.4 | 3.4 |  | 8 | 2070 |  |  |  | Намотка | 30/70 |  | Ткань | 10 | Т-СУ 8/3(ВМП)-78 | Сатин |  | 2156 | 2842 | 319 | 421 | 11 | 16 | 3.2 | 3.2 | 320 | 0.27 | 24/32 |  | 920 | 650 | 650 | 320 |  |  |  | 11 | Стекло (ВМПС8 28х2) | Стеклянное |  | 29.4 | 4200 | 95 | 5 | 1 | 8 | 56 |  |  | 650 | 650 |  | 11 | Стекло (ВМПС8 28х2) | Стеклянное | 29.4 | 4200 | 95 | 5 | 1 | 8 | 56 |  |  | 650 | 650 |  |  | Реактопласт | ЭТФ (100) + ДЭГ-1 (12) + СФ-340А |  | 52 | 173 | 72 | 4.1 | 1.5 | 50 |  |  | 1184 | [5 empty] | 230 | [7 empty] | ЭТФ (100) + ДЭГ-1 (12) | Эпоксидная | Вязкая | 100 |  | 27.2 | 1.184 |  | СФ-340А | Фенолформальдегидный | 35
337 | Стеклопластик | Т-13 | Полотняное | 482 | 247 |  | 243 | 132 |  | 450 | 215 |  | 25 | 11 | [6 empty] | 5800 |  |  | 5.4 | 5.4 |  | 9 | 2080 |  |  |  | Намотка | 30/70 |  | Ткань | 5 | Т-13 | Полотняное |  | 2164 | 1176 | 261 | 174 | 14 | 10 | 5.2 | 5.4 | 285 | 0.27 | 16/10 |  | 920 | 650 | 550 | 285 |  |  |  | 4 | Стекло (EC7 54x2) | Стеклянная |  | 50.76 | 2741 | 81 | 5.1 | 1.6 | 7 | 108 |  |  | 650 | 550 |  | 4 | Стекло (EC7 54x2) | Стеклянная | 50.76 | 2741 | 81 | 5.1 | 1.6 | 7 | 108 |  |  | 650 | 550 |  |  | Реактопласт | ЭТФ (100) + ДЭГ-1 (12) + СФ-340А |  | 52 | 173 | 72 | 4.1 | 1.5 | 50 |  |  | 1184 | [5 empty] | 230 | [7 empty] | ЭТФ (100) + ДЭГ-1 (12) | Эпоксидная | Вязкая | 100 |  | 27.2 | 1.184 |  | СФ-340А | Фенолформальдегидный | 35
338 | Углепластик | CC245 | Саржа | 877 | 862 |  | 583 | 580 |  | 985 | 962 |  | 42 | 40 | [6 empty] | 4850 |  |  | 2.1 | 2.1 |  | 2.2 | 1420 |  |  |  | Вакуумная инфузия | 55/45 |  | Ткань | 6 | Углеродная ткань 22502 2х2, HTA40 | Саржа |  | 3000 | 2700 | 214 | 200 | 35 | 35 | 1.8 | 1.8 | 240 | 0.28 | 6/6 |  | 1000 | 450 | 350 | 240 |  |  |  | 6 | HTA40 | Углеродная |  | 387 | 4100 | 240 | 1.7 | 3 | 7 | 200 |  |  | 450 | 350 |  | 6 | HTA40 | Углеродная | 387 | 4100 | 240 | 1.7 | 3 | 7 | 200 |  |  | 450 | 350 |  |  | Реактопласт | Т20-60 |  | 80 | 173 | 84 | 3.2 | 1.5 | 24 |  |  | 1273 | [5 empty] | 87
339 | Стеклопластик | Т-13 | Полотняное | 470 | 242 |  | 248 | 145 |  | 438 | 210 |  | 24 | 11 | [6 empty] | 5320 |  |  | 5.2 | 5.2 |  | 9 | 2070 |  |  |  | Намотка | 30/70 |  | Ткань | 5 | Т-13 | Полотняное |  | 2164 | 1176 | 261 | 174 | 14 | 10 | 5.2 | 5.4 | 285 | 0.27 | 16/10 |  | 920 | 650 | 550 | 285 |  |  |  | 4 | Стекло (EC7 54x2) | Стеклянная |  | 50.76 | 2741 | 81 | 5.1 | 1 | 7 | 108 |  |  | 650 | 550 |  | 4 | Стекло (EC7 54x2) | Стеклянная | 50.76 | 2741 | 81 | 5.1 | 1 | 7 | 108 |  |  | 650 | 550 |  |  | Реактопласт | ЭТФ (100) + ДЭГ-1 (12) + СФ-340А |  | 52 | 173 | 72 | 4.1 | 1.5 | 50 |  |  | 1184 | [5 empty] | 230 | [7 empty] | ЭТФ (100) + ДЭГ-1 (12) | Эпоксидная | Вязкая | 100 |  | 27.2 | 1.184 |  | СФ-340А | Фенолформальдегидный | 35
340 | Стеклопластик | Т-13 | Полотняное | 450 | 235 |  | 236 | 121 |  | 418 | 206 |  | 22 | 12 | [6 empty] | 5700 |  |  | 5.4 | 5.5 |  | 9 | 2080 |  |  |  | Намотка | 30/70 |  | Ткань | 5 | Т-13 | Полотняное |  | 2164 | 1176 | 261 | 174 | 14 | 10 | 5.2 | 5.4 | 285 | 0.27 | 16/10 |  | 920 | 650 | 550 | 285 |  |  |  | 4 | Стекло (EC7 54x2) | Стеклянная |  | 50.76 | 2741 | 81 | 5.1 | 1.6 | 7 | 108 |  |  | 650 | 550 |  | 4 | Стекло (EC7 54x2) | Стеклянная | 50.76 | 2741 | 81 | 5.1 | 1.6 | 7 | 108 |  |  | 650 | 550 |  |  | Реактопласт | ЭТФ (100) + ДЭГ-1 (12) + СФ-340А |  | 52 | 173 | 72 | 4.1 | 1.5 | 50 |  |  | 1184 | [5 empty] | 230 | [7 empty] | ЭТФ (100) + ДЭГ-1 (12) | Эпоксидная | Вязкая | 100 |  | 27.2 | 1.184 |  | СФ-340А | Фенолформальдегидный | 35
341 | Углепластик | CC245 | Саржа | 787 | 781 |  | 564 | 562 |  | 895 | 891 |  | 40 | 41 | [6 empty] | 4300 |  |  | 2.1 | 2.1 |  | 2.2 | 1420 |  |  |  | Вакуумная инфузия | 55/45 |  | Ткань | 6 | Углеродная ткань 22502 2х2, HTA40 | Саржа |  | 3000 | 2700 | 214 | 200 | 35 | 35 | 1.8 | 1.8 | 240 | 0.28 | 6/6 |  | 1000 | 450 | 350 | 240 |  |  |  | 6 | HTA40 | Углеродная |  | 387 | 4100 | 240 | 1.7 | 3 | 7 | 200 |  |  | 450 | 350 |  | 6 | HTA40 | Углеродная | 387 | 4100 | 240 | 1.7 | 3 | 7 | 200 |  |  | 450 | 350 |  |  | Реактопласт | TK123 |  | 42 | 132 | 84 | 3.56 | 1.5 | 50 |  |  | 1137 | [5 empty] | 101
342 | Стеклопластик | Т-СУ 8/3(ВМП)-78 | Сатин | 384 | 495 |  | 252 | 350 |  | 323 | 391 |  | 12 | 18 | [6 empty] | 5250 |  |  | 5.5 | 5.4 |  | 10 | 2060 |  |  |  | Намотка | 30/70 |  | Ткань | 10 | Т-СУ 8/3(ВМП)-78 | Сатин |  | 2156 | 2842 | 319 | 421 | 10 | 15 | 5.5 | 5.2 | 320 | 0.27 | 24/32 |  | 920 | 850 | 650 | 320 |  |  |  | 11 | Стекло (ВМПС8 28х2) | Стеклянное |  | 29.4 | 4200 | 95 | 5 | 1 | 8 | 56 |  |  | 850 | 650 |  | 11 | Стекло (ВМПС8 28х2) | Стеклянное | 29.4 | 4200 | 95 | 5 | 1 | 8 | 56 |  |  | 850 | 650 |  |  | Реактопласт | ЭТФ (100) + ДЭГ-1 (12) + изо-ИМТГФА |  | 35 | 154 | 43 | 4.1 | 1.7 | 51 |  |  | 1175 | [5 empty] | 0 | [7 empty] | ЭТФ (100) + ДЭГ-1 (12) | Эпоксидная | Вязкая | 100 |  | 27.2 | 1.184 |  | изо-ИМТГФА | Ангидридный | 86 |  |  | 0.03
343 | Стеклопластик | Т-13 | Полотняное | 450 | 235 |  | 236 | 121 |  | 418 | 206 |  | 22 | 12 | [6 empty] | 5700 |  |  | 5.4 | 5.5 |  | 9 | 2080 |  |  |  | Намотка | 30/70 |  | Ткань | 5 | Т-13 | Полотняное |  | 2164 | 1176 | 261 | 174 | 14 | 10 | 5.2 | 5.4 | 285 | 0.27 | 16/10 |  | 920 | 650 | 550 | 285 |  |  |  | 4 | Стекло (EC7 54x2) | Стеклянная |  | 50.76 | 2741 | 81 | 5.1 | 1.6 | 7 | 108 |  |  | 650 | 550 |  | 4 | Стекло (EC7 54x2) | Стеклянная | 50.76 | 2741 | 81 | 5.1 | 1.6 | 7 | 108 |  |  | 650 | 550 |  |  | Реактопласт | ЭТФ (100) + ДЭГ-1 (12) + СФ-340А |  | 52 | 173 | 72 | 4.1 | 1.5 | 50 |  |  | 1184 | [5 empty] | 230 | [7 empty] | ЭТФ (100) + ДЭГ-1 (12) | Эпоксидная | Вязкая | 100 |  | 27.2 | 1.184 |  | СФ-340А | Фенолформальдегидный | 35
344 | Углепластик | CC245 | Саржа | 853 | 853 |  | 523 | 528 |  | 953 | 953 |  | 40 | 41 | [6 empty] | 4700 |  |  | 2.1 | 2.1 |  | 2.2 | 1410 |  |  |  | Вакуумная инфузия | 55/45 |  | Ткань | 6 | Углеродная ткань 22502 2х2, HTA40 | Саржа |  | 3000 | 2700 | 214 | 200 | 35 | 35 | 1.8 | 1.8 | 240 | 0.28 | 6/6 |  | 1000 | 450 | 350 | 240 |  |  |  | 6 | HTA40 | Углеродная |  | 387 | 4100 | 240 | 1.7 | 3 | 7 | 200 |  |  | 450 | 350 |  | 6 | HTA40 | Углеродная | 387 | 4100 | 240 | 1.7 | 3 | 7 | 200 |  |  | 450 | 350 |  |  | Реактопласт | ФНИ350/330С(град.) |  | 43.3 | 145 | 54 | 4.8 | 4.6 | 26 |  |  | 1324 | [5 empty] | 343 |  |  |  |  | 4.57
345 | Углепластик | CC245 | Саржа | 814 | 814 |  | 502 | 514 |  | 934 | 932 |  | 40 | 42 | [6 empty] | 4340 |  |  | 2.1 | 2.1 |  | 2.2 | 1415 |  |  |  | Вакуумная инфузия | 55/45 |  | Ткань | 6 | Углеродная ткань 22502 2х2, HTA40 | Саржа |  | 3000 | 2700 | 214 | 200 | 35 | 35 | 1.8 | 1.8 | 240 | 0.28 | 6/6 |  | 1000 | 450 | 350 | 240 |  |  |  | 6 | HTA40 | Углеродная |  | 387 | 4100 | 240 | 1.7 | 3 | 7 | 200 |  |  | 450 | 350 |  | 6 | HTA40 | Углеродная | 387 | 4100 | 240 | 1.7 | 3 | 7 | 200 |  |  | 450 | 350 |  |  | Реактопласт | ТО200 |  | 53 | 131 | 76 | 3.26 | 5.2 | 50 |  |  | 1147 | [5 empty] | 211
346 | Арамидопластик | Т-42/1-76 | Сатин | 840 | 203 |  | 611 | 135 |  | 421 | 167 |  | 28 | 11 | [6 empty] | 3250 |  |  | 3 | 4.2 |  | 1.4 | 1350 |  |  |  | Горячее прессование | 40/60 |  | Ткань | 19 | Т-42/1-76 | Сатин |  | 2943 | 785 | 420 | 112 | 23 | 10 | 2.6 | 5.1 | 190 | 0.28 |  |  | 920 | 300 | 250 | 190 |  |  |  | 13 | Арамид (СВМ14,3х1) | Арамидное |  | 25.8 |  | 103 | 2.6 | 0.1 | 7 | 14.3 |  | 110 | 300 | 250 |  | 19 | Стекло (ВМ-1) | Стеклянное |  | 4200 | 95 | 4.8 | [5 empty] | 300 | 250 |  |  | Реактопласт | 5-211-БН |  | 60 | 136 | 71 | 3.3 | 4.5 | 52 |  |  | 1181 | [6 empty] | 120 | 120 | 120 |  |  |  |  | 5-211-БН | Эпоксиды | Вязкая | 100 |  | 16 |  |  | СФ-341А | Фенолформальдегидный | 70
347 | Стеклопластик | Т-13 | Полотняное | 450 | 235 |  | 236 | 121 |  | 418 | 206 |  | 22 | 12 | [6 empty] | 5700 |  |  | 5.4 | 5.5 |  | 9 | 2080 |  |  |  | Намотка | 30/70 |  | Ткань | 5 | Т-13 | Полотняное |  | 2164 | 1176 | 261 | 174 | 14 | 10 | 5.2 | 5.4 | 285 | 0.27 | 16/10 |  | 920 | 650 | 550 | 285 |  |  |  | 4 | Стекло (EC7 54x2) | Стеклянная |  | 50.76 | 2741 | 81 | 5.1 | 1.6 | 7 | 108 |  |  | 650 | 550 |  | 4 | Стекло (EC7 54x2) | Стеклянная | 50.76 | 2741 | 81 | 5.1 | 1.6 | 7 | 108 |  |  | 650 | 550 |  |  | Реактопласт | ЭТФ (100) + ДЭГ-1 (12) + СФ-340А |  | 52 | 173 | 72 | 4.1 | 1.5 | 50 |  |  | 1184 | [5 empty] | 230 | [7 empty] | ЭТФ (100) + ДЭГ-1 (12) | Эпоксидная | Вязкая | 100 |  | 27.2 | 1.184 |  | СФ-340А | Фенолформальдегидный | 35
348 | Углепластик | CC245 | Саржа | 854 | 805 |  | 504 | 518 |  | 974 | 975 |  | 41 | 41 | [6 empty] | 4550 |  |  | 2 | 2.1 |  | 2.2 | 1450 |  |  |  | Автоклавирование | 45/55 |  | Ткань | 6 | Углеродная ткань 22502 2х2, HTA40 | Саржа |  | 3000 | 2700 | 214 | 200 | 35 | 35 | 1.8 | 1.8 | 240 | 0.28 | 6/6 |  | 1000 | 450 | 350 | 240 |  |  |  | 6 | HTA40 | Углеродная |  | 387 | 4100 | 240 | 1.7 | 3 | 7 | 200 |  |  | 450 | 350 |  | 6 | HTA40 | Углеродная | 387 | 4100 | 240 | 1.7 | 3 | 7 | 200 |  |  | 450 | 350 |  |  | Реактопласт | B180 |  | 94 | 192 | 87 | 4.3 | 5.3 | 24 |  |  | 1180 | [5 empty] | 175 |  |  |  |  | 4.17
349 | Стеклопластик | Т-СУ 8/3(ВМП)-78 | Сатин | 384 | 495 |  | 252 | 350 |  | 323 | 391 |  | 12 | 18 | [6 empty] | 5250 |  |  | 5.5 | 5.4 |  | 10 | 2060 |  |  |  | Намотка | 30/70 |  | Ткань | 10 | Т-СУ 8/3(ВМП)-78 | Сатин |  | 2156 | 2842 | 319 | 421 | 10 | 15 | 5.5 | 5.2 | 320 | 0.27 | 24/32 |  | 920 | 850 | 650 | 320 |  |  |  | 11 | Стекло (ВМПС8 28х2) | Стеклянное |  | 29.4 | 4200 | 95 | 5 | 1 | 8 | 56 |  |  | 850 | 650 |  | 11 | Стекло (ВМПС8 28х2) | Стеклянное | 29.4 | 4200 | 95 | 5 | 1 | 8 | 56 |  |  | 850 | 650 |  |  | Реактопласт | ЭТФ (100) + ДЭГ-1 (12) + изо-ИМТГФА |  | 35 | 154 | 43 | 4.1 | 1.7 | 51 |  |  | 1175 | [5 empty] | 0 | [7 empty] | ЭТФ (100) + ДЭГ-1 (12) | Эпоксидная | Вязкая | 100 |  | 27.2 | 1.184 |  | изо-ИМТГФА | Ангидридный | 86 |  |  | 0.03
350 | Стеклопластик | Т-13 | Полотняное | 450 | 235 |  | 236 | 121 |  | 418 | 206 |  | 22 | 12 | [6 empty] | 5700 |  |  | 5.4 | 5.5 |  | 9 | 2080 |  |  |  | Намотка | 30/70 |  | Ткань | 5 | Т-13 | Полотняное |  | 2164 | 1176 | 261 | 174 | 14 | 10 | 5.2 | 5.4 | 285 | 0.27 | 16/10 |  | 920 | 650 | 550 | 285 |  |  |  | 4 | Стекло (EC7 54x2) | Стеклянная |  | 50.76 | 2741 | 81 | 5.1 | 1.6 | 7 | 108 |  |  | 650 | 550 |  | 4 | Стекло (EC7 54x2) | Стеклянная | 50.76 | 2741 | 81 | 5.1 | 1.6 | 7 | 108 |  |  | 650 | 550 |  |  | Реактопласт | ЭТФ (100) + ДЭГ-1 (12) + СФ-340А |  | 52 | 173 | 72 | 4.1 | 1.5 | 50 |  |  | 1184 | [5 empty] | 230 | [7 empty] | ЭТФ (100) + ДЭГ-1 (12) | Эпоксидная | Вязкая | 100 |  | 27.2 | 1.184 |  | СФ-340А | Фенолформальдегидный | 35
351 | Углепластик | CC245 | Саржа | 821 | 834 |  | 534 | 538 |  | 981 | 974 |  | 41 | 40 | [6 empty] | 4800 |  |  | 2.1 | 2.2 |  | 2.2 | 1410 |  |  |  | Вакуумная инфузия | 55/45 |  | Ткань | 6 | Углеродная ткань 22502 2х2, HTA40 | Саржа |  | 3000 | 2700 | 214 | 200 | 35 | 35 | 1.8 | 1.8 | 240 | 0.28 | 6/6 |  | 1000 | 450 | 350 | 240 |  |  |  | 6 | HTA40 | Углеродная |  | 387 | 4100 | 240 | 1.7 | 3 | 7 | 200 |  |  | 450 | 350 |  | 6 | HTA40 | Углеродная | 387 | 4100 | 240 | 1.7 | 3 | 7 | 200 |  |  | 450 | 350 |  |  | Реактопласт | ФНИ350/375С(град.) |  | 34.2 | 132 | 52 | 5.1 | 4.6 | 26 |  |  | 1327 | [5 empty] | 450
352 | Арамидопластик | Сатин 5/3 (СВМ14,3х2 + ВМП7,2х1) х3 | Сатин | 553 | 601 |  | 215 | 273 |  | 324 | 453 |  | 26 | 21 | [6 empty] | 3450 |  |  | 3.4 | 5.1 |  | 1.4 | 1260 |  |  |  | Горячее прессование | 40/60 |  | Ткань | 13 | Сатин 5/3 (СВМ14,3х2 + ВМП7,2х1) х3 | Сатин |  | 3640 | 3660 | 416 | 418 | 25 | 18 | 3.2 | 4.5 | 254 | 0.35 | 18/20 |  | 920 | 300 | 250 | 254 |  |  |  | 14 | Арамид (СВМ14,3х2) | Арамидное |  | 51.8 | 4500 | 103 | 2.8 | 0.2 | 14 | 28.6 |  | 100 | 300 | 250 |  | 11 | Стекло (ВМПС8 28х2) | Стеклянное | 29.4 | 4200 | 95 | 5 | 1 | 8 | 56 |  |  | 300 | 250 |  |  | Реактопласт | ЭХД (100) + ДЭГ-1 (9,5) + изо-ИМТГФА |  | 35 | 154 | 43 | 4.1 | 1.7 | 51 |  |  | 1175 | [5 empty] | 170 | [7 empty] | ЭХД (100) + ДЭГ-1 (9,5) | Эпоксидная | Вязкая | 100 |  | 26 | 1.18 |  | изо-ИМТГФА | Ангидридный | 86 |  |  | 0.03
353 | Углепластик | CC245 | Саржа | 821 | 834 |  | 534 | 538 |  | 981 | 974 |  | 41 | 40 | [6 empty] | 4800 |  |  | 2.1 | 2.2 |  | 2.2 | 1410 |  |  |  | Вакуумная инфузия | 55/45 |  | Ткань | 6 | Углеродная ткань 22502 2х2, HTA40 | Саржа |  | 3000 | 2700 | 214 | 200 | 35 | 35 | 1.8 | 1.8 | 240 | 0.28 | 6/6 |  | 1000 | 450 | 350 | 240 |  |  |  | 6 | HTA40 | Углеродная |  | 387 | 4100 | 240 | 1.7 | 3 | 7 | 200 |  |  | 450 | 350 |  | 6 | HTA40 | Углеродная | 387 | 4100 | 240 | 1.7 | 3 | 7 | 200 |  |  | 450 | 350 |  |  | Реактопласт | ФНИ350/375С(град.) |  | 34.2 | 132 | 52 | 5.1 | 4.6 | 26 |  |  | 1327 | [5 empty] | 450
354 | Углепластик | CC245 | Саржа | 854 | 805 |  | 504 | 518 |  | 974 | 975 |  | 41 | 41 | [6 empty] | 4550 |  |  | 2 | 2.1 |  | 2.2 | 1450 |  |  |  | Автоклавирование | 45/55 |  | Ткань | 6 | Углеродная ткань 22502 2х2, HTA40 | Саржа |  | 3000 | 2700 | 214 | 200 | 35 | 35 | 1.8 | 1.8 | 240 | 0.28 | 6/6 |  | 1000 | 450 | 350 | 240 |  |  |  | 6 | HTA40 | Углеродная |  | 387 | 4100 | 240 | 1.7 | 3 | 7 | 200 |  |  | 450 | 350 |  | 6 | HTA40 | Углеродная | 387 | 4100 | 240 | 1.7 | 3 | 7 | 200 |  |  | 450 | 350 |  |  | Реактопласт | B180 |  | 94 | 192 | 87 | 4.3 | 5.3 | 24 |  |  | 1180 | [5 empty] | 175 |  |  |  |  | 4.17
355 | Стеклопластик | Т-СУ 8/3(ВМП)-78 | Сатин | 390 | 470 |  | 220 | 304 |  | 315 | 395 |  | 14 | 18 | [6 empty] | 5270 |  |  | 5.5 | 5.5 |  | 10 | 2050 |  |  |  | Намотка | 30/70 |  | Ткань | 10 | Т-СУ 8/3(ВМП)-78 | Сатин |  | 2156 | 2842 | 319 | 421 | 10 | 15 | 5.5 | 5.2 | 320 | 0.27 | 24/32 |  | 920 | 850 | 650 | 320 |  |  |  | 11 | Стекло (ВМПС8 28х2) | Стеклянное |  | 29.4 | 4200 | 95 | 5 | 1 | 8 | 56 |  |  | 850 | 650 |  | 11 | Стекло (ВМПС8 28х2) | Стеклянное | 29.4 | 4200 | 95 | 5 | 1 | 8 | 56 |  |  | 850 | 650 |  |  | Реактопласт | ЭП-5122 |  | 54 | 147 | 62 | 4.1 | 1.5 | 46 |  |  | 1180 | [5 empty] | 182 | [7 empty] | ЭП-5122 | Фенолформальдегидная |  | 60
356 | Арамидопластик | Т-42/1-76 | Сатин | 840 | 203 |  | 611 | 135 |  | 421 | 167 |  | 28 | 11 | [6 empty] | 3250 |  |  | 3 | 4.2 |  | 1.4 | 1350 |  |  |  | Горячее прессование | 40/60 |  | Ткань | 19 | Т-42/1-76 | Сатин |  | 2943 | 785 | 420 | 112 | 23 | 10 | 2.6 | 5.1 | 190 | 0.28 |  |  | 920 | 300 | 250 | 190 |  |  |  | 13 | Арамид (СВМ14,3х1) | Арамидное |  | 25.8 |  | 103 | 2.6 | 0.1 | 7 | 14.3 |  | 110 | 300 | 250 |  | 19 | Стекло (ВМ-1) | Стеклянное |  | 4200 | 95 | 4.8 | [5 empty] | 300 | 250 |  |  | Реактопласт | 5-211-БН |  | 60 | 136 | 71 | 3.3 | 4.5 | 52 |  |  | 1181 | [6 empty] | 120 | 120 | 120 |  |  |  |  | 5-211-БН | Эпоксиды | Вязкая | 100 |  | 16 |  |  | СФ-341А | Фенолформальдегидный | 70
357 | Стеклопластик | Т-11 | Сатин | 451 | 245 |  | 275 | 178 |  | 174 | 115 |  | 19 | 10 | [6 empty] | 4840 |  |  | 5.5 | 5.4 |  | 9 | 1935 |  |  |  | Горячее прессование | 40/60 |  | Ткань | 9 | Т-11 | Сатин |  | 2744 | 1568 | 392 | 224 | 14 | 11 | 5.4 | 5.5 | 385 | 0.28 | 22/13 |  | 920 | 650 | 550 | 385 |  |  |  | 10 | Стекло (EC7 54x2) | Стеклянное |  | 50.76 | 2741 | 81 | 5 | 1.6 | 7 | 108 |  |  | 650 | 550 |  | 10 | Стекло (EC7 54x2) | Стеклянное | 50.76 | 2741 | 81 | 5 | 1.6 | 7 | 108 |  |  | 650 | 550 |  |  | Реактопласт | ФН |  | 54 | 136 | 55 | 3.8 | 4.6 | 28 |  |  | 1200 | [5 empty] | 182
358 | Стеклопластик | Т-СУ 8/3(ВМП)-78 | Сатин | 390 | 470 |  | 220 | 304 |  | 315 | 395 |  | 14 | 18 | [6 empty] | 5270 |  |  | 5.5 | 5.5 |  | 10 | 2050 |  |  |  | Намотка | 30/70 |  | Ткань | 10 | Т-СУ 8/3(ВМП)-78 | Сатин |  | 2156 | 2842 | 319 | 421 | 10 | 15 | 5.5 | 5.2 | 320 | 0.27 | 24/32 |  | 920 | 850 | 650 | 320 |  |  |  | 11 | Стекло (ВМПС8 28х2) | Стеклянное |  | 29.4 | 4200 | 95 | 5 | 1 | 8 | 56 |  |  | 850 | 650 |  | 11 | Стекло (ВМПС8 28х2) | Стеклянное | 29.4 | 4200 | 95 | 5 | 1 | 8 | 56 |  |  | 850 | 650 |  |  | Реактопласт | ЭП-5122 |  | 54 | 147 | 62 | 4.1 | 1.5 | 46 |  |  | 1180 | [5 empty] | 182 | [7 empty] | ЭП-5122 | Фенолформальдегидная |  | 60
359 | Стеклопластик | Т-13 | Полотняное | 482 | 247 |  | 243 | 132 |  | 450 | 215 |  | 25 | 11 | [6 empty] | 5800 |  |  | 5.4 | 5.4 |  | 9 | 2080 |  |  |  | Намотка | 30/70 |  | Ткань | 5 | Т-13 | Полотняное |  | 2164 | 1176 | 261 | 174 | 14 | 10 | 5.2 | 5.4 | 285 | 0.27 | 16/10 |  | 920 | 650 | 550 | 285 |  |  |  | 4 | Стекло (EC7 54x2) | Стеклянная |  | 50.76 | 2741 | 81 | 5.1 | 1.6 | 7 | 108 |  |  | 650 | 550 |  | 4 | Стекло (EC7 54x2) | Стеклянная | 50.76 | 2741 | 81 | 5.1 | 1.6 | 7 | 108 |  |  | 650 | 550 |  |  | Реактопласт | ЭТФ (100) + ДЭГ-1 (12) + СФ-340А |  | 52 | 173 | 72 | 4.1 | 1.5 | 50 |  |  | 1184 | [5 empty] | 230 | [7 empty] | ЭТФ (100) + ДЭГ-1 (12) | Эпоксидная | Вязкая | 100 |  | 27.2 | 1.184 |  | СФ-340А | Фенолформальдегидный | 35
360 | Углепластик | Лента T700SC | Однонаправленная | 2335 | 46 |  | 1203 | 34 |  | 1237 | 54 |  | 134 | 6.4 | [6 empty] | 5100 |  |  | 2 | 2 |  | 2.2 | 1450 |  |  |  | Автоклавирование | 45/55 |  | Ткань | 7 | Лента T700SC | Однонаправленная |  | 12400 | 1 | 920 | 0.1 | 130 | 0.1 | 2.1 | 1.8 | 230 | 0.27 |  |  |  | 450 | 350 | 230 |  |  |  | 7 | T700SC | Углеродная |  | 2010 | 4900 | 230 | 2.1 | 12 | 7 | 760 |  |  | 450 | 350 | [13 empty] | 450 | 350 |  |  | Реактопласт | T107 (Автоклвный препрег) |  | 91 | 190 | 86 | 4.3 | 1.1 | 43 |  |  | 1170 | [5 empty] | 182 |  |  |  |  | 3.1
361 | Углепластик | CC245 | Саржа | 963 | 948 |  | 767 | 745 |  | 1053 | 1084 |  | 43 | 41 | [6 empty] | 4500 |  |  | 2 | 2 |  | 2.1 | 1450 |  |  |  | Автоклавирование | 45/55 |  | Ткань | 6 | Углеродная ткань 22502 2х2, HTA40 | Саржа |  | 3000 | 2700 | 214 | 200 | 35 | 35 | 1.8 | 1.8 | 240 | 0.28 | 6/6 |  | 1000 | 450 | 350 | 240 |  |  |  | 6 | HTA40 | Углеродная |  | 387 | 4100 | 240 | 1.7 | 3 | 7 | 200 |  |  | 450 | 350 |  | 6 | HTA40 | Углеродная | 387 | 4100 | 240 | 1.7 | 3 | 7 | 200 |  |  | 450 | 350 |  |  | Реактопласт | T107 (Автоклвный препрег) |  | 91 | 185 | 94 | 4.3 | 6.5 | 45 |  |  | 1180 | [5 empty] | 182 |  |  |  |  | 3.1
362 | Углепластик | CC245 | Саржа | 854 | 805 |  | 504 | 518 |  | 974 | 975 |  | 41 | 41 | [6 empty] | 4550 |  |  | 2 | 2.1 |  | 2.2 | 1450 |  |  |  | Автоклавирование | 45/55 |  | Ткань | 6 | Углеродная ткань 22502 2х2, HTA40 | Саржа |  | 3000 | 2700 | 214 | 200 | 35 | 35 | 1.8 | 1.8 | 240 | 0.28 | 6/6 |  | 1000 | 450 | 350 | 240 |  |  |  | 6 | HTA40 | Углеродная |  | 387 | 4100 | 240 | 1.7 | 3 | 7 | 200 |  |  | 450 | 350 |  | 6 | HTA40 | Углеродная | 387 | 4100 | 240 | 1.7 | 3 | 7 | 200 |  |  | 450 | 350 |  |  | Реактопласт | B180 |  | 94 | 192 | 87 | 4.3 | 5.3 | 24 |  |  | 1180 | [5 empty] | 175 |  |  |  |  | 4.17
363 | Стеклопластик | Т-13 | Полотняное | 350 | 215 |  | 191 | 125 |  | 310 | 205 |  | 14 | 10 | [6 empty] | 5230 |  |  | 5.3 | 5.3 |  | 10 | 1940 |  |  |  | Горячее прессование | 40/60 |  | Ткань | 5 | Т-13 | Полотняное |  | 2164 | 1176 | 261 | 174 | 14 | 10 | 5.2 | 5.4 | 285 | 0.27 | 16/10 |  | 920 | 650 | 550 | 285 |  |  |  | 4 | Стекло (EC7 54x2) | Стеклянная |  | 50.76 | 2741 | 81 | 5.1 | 1.6 | 7 | 108 |  |  | 650 | 550 |  | 4 | Стекло (EC7 54x2) | Стеклянная | 50.76 | 2741 | 81 | 5.1 | 1.6 | 7 | 108 |  |  | 650 | 550 |  |  | Реактопласт | ЭТФ (100) + ДЭГ-1 (12) + СФ-340А |  | 52 | 173 | 72 | 4.1 | 1.5 | 50 |  |  | 1184 | [5 empty] | 230 | [7 empty] | ЭТФ (100) + ДЭГ-1 (12) | Эпоксидная | Вязкая | 100 |  | 27.2 | 1.184 |  | СФ-340А | Фенолформальдегидный | 35
364 | Углепластик | CC245 | Саржа | 854 | 805 |  | 504 | 518 |  | 974 | 975 |  | 41 | 41 | [6 empty] | 4550 |  |  | 2 | 2.1 |  | 2.2 | 1450 |  |  |  | Автоклавирование | 45/55 |  | Ткань | 6 | Углеродная ткань 22502 2х2, HTA40 | Саржа |  | 3000 | 2700 | 214 | 200 | 35 | 35 | 1.8 | 1.8 | 240 | 0.28 | 6/6 |  | 1000 | 450 | 350 | 240 |  |  |  | 6 | HTA40 | Углеродная |  | 387 | 4100 | 240 | 1.7 | 3 | 7 | 200 |  |  | 450 | 350 |  | 6 | HTA40 | Углеродная | 387 | 4100 | 240 | 1.7 | 3 | 7 | 200 |  |  | 450 | 350 |  |  | Реактопласт | B180 |  | 94 | 192 | 87 | 4.3 | 5.3 | 24 |  |  | 1180 | [5 empty] | 175 |  |  |  |  | 4.17
365 | Углепластик | CC245 | Саржа | 814 | 814 |  | 502 | 514 |  | 934 | 932 |  | 40 | 42 | [6 empty] | 4340 |  |  | 2.1 | 2.1 |  | 2.2 | 1415 |  |  |  | Вакуумная инфузия | 55/45 |  | Ткань | 6 | Углеродная ткань 22502 2х2, HTA40 | Саржа |  | 3000 | 2700 | 214 | 200 | 35 | 35 | 1.8 | 1.8 | 240 | 0.28 | 6/6 |  | 1000 | 450 | 350 | 240 |  |  |  | 6 | HTA40 | Углеродная |  | 387 | 4100 | 240 | 1.7 | 3 | 7 | 200 |  |  | 450 | 350 |  | 6 | HTA40 | Углеродная | 387 | 4100 | 240 | 1.7 | 3 | 7 | 200 |  |  | 450 | 350 |  |  | Реактопласт | ТО200 |  | 53 | 131 | 76 | 3.26 | 5.2 | 50 |  |  | 1147 | [5 empty] | 211
366 | Стеклопластик | Т-10 (92) | Сатин | 452 | 267 |  | 252 | 171 |  | 354 | 257 |  | 20 | 14 | [6 empty] | 4830 |  |  | 5.4 | 5.4 |  | 9 | 1930 |  |  |  | Горячее прессование | 40/60 |  | Ткань | 2 | Т-10 (92) | Сатин |  | 2450 | 1323 | 218 | 120 | 15 | 10 | 5.5 | 5.5 | 290 | 0.23 | 36/20 |  | 920 | 650 | 550 | 290 | 250 | 0.4 | 539.5 | 9 | Стекло (Jushi EDR 17-1200-386T) | Стеклянное |  | 29.4 | 4200 | 95 | 5 | 1 | 8 | 56 |  |  | 650 | 550 |  | 9 | Стекло (Jushi EDR 17-1200-386T) | Стеклянное | 29.4 | 4200 | 95 | 5 | 1 | 8 | 56 |  |  | 650 | 550 |  |  | Реактопласт | СП-97С |  | 62 | 154 | 70 | 3.8 | 6.2 | 24 |  |  | 1200 |  |  | 0.6 |  |  | 182 | [7 empty] | СП-97С | Полиимидная |  | 70
367 | Углепластик | CC245 | Саржа | 877 | 862 |  | 583 | 580 |  | 985 | 962 |  | 42 | 40 | [6 empty] | 4850 |  |  | 2.1 | 2.1 |  | 2.2 | 1420 |  |  |  | Вакуумная инфузия | 55/45 |  | Ткань | 6 | Углеродная ткань 22502 2х2, HTA40 | Саржа |  | 3000 | 2700 | 214 | 200 | 35 | 35 | 1.8 | 1.8 | 240 | 0.28 | 6/6 |  | 1000 | 450 | 350 | 240 |  |  |  | 6 | HTA40 | Углеродная |  | 387 | 4100 | 240 | 1.7 | 3 | 7 | 200 |  |  | 450 | 350 |  | 6 | HTA40 | Углеродная | 387 | 4100 | 240 | 1.7 | 3 | 7 | 200 |  |  | 450 | 350 |  |  | Реактопласт | Т20-60 |  | 80 | 173 | 84 | 3.2 | 1.5 | 24 |  |  | 1273 | [5 empty] | 87
368 | Углепластик | Лента T700SC | Однонаправленная | 2335 | 46 |  | 1203 | 34 |  | 1237 | 54 |  | 134 | 6.4 | [6 empty] | 5100 |  |  | 2 | 2 |  | 2.2 | 1450 |  |  |  | Автоклавирование | 45/55 |  | Ткань | 7 | Лента T700SC | Однонаправленная |  | 12400 | 1 | 920 | 0.1 | 130 | 0.1 | 2.1 | 1.8 | 230 | 0.27 |  |  |  | 450 | 350 | 230 |  |  |  | 7 | T700SC | Углеродная |  | 2010 | 4900 | 230 | 2.1 | 12 | 7 | 760 |  |  | 450 | 350 | [13 empty] | 450 | 350 |  |  | Реактопласт | T107 (Автоклвный препрег) |  | 91 | 190 | 86 | 4.3 | 1.1 | 43 |  |  | 1170 | [5 empty] | 182 |  |  |  |  | 3.1
369 | Арамидопластик | Сатин 5/3 (СВМ14,3х2 + ВМП7,2х1) х3 | Сатин | 669 | 316 |  | 198 | 169 |  | 374 | 281 |  | 24 | 18 | [6 empty] | 3720 |  |  | 3 | 3 |  | 1.4 | 1320 |  |  |  | Намотка | 30/70 |  | Ткань | 13 | Сатин 5/3 (СВМ14,3х2 + ВМП7,2х1) х3 | Сатин |  | 3640 | 3660 | 416 | 418 | 28 | 18 | 2.8 | 4.5 | 254 | 0.35 | 18/20 |  | 920 | 300 | 250 | 254 |  |  |  | 14 | Арамид (СВМ14,3х2) | Арамидное |  | 51.8 | 4500 | 103 | 2.8 | 0.2 | 14 | 28.6 |  | 100 | 300 | 250 |  | 11 | Стекло (ВМПС8 28х2) | Стеклянное | 29.4 | 4200 | 95 | 5 | 1 | 8 | 56 |  |  | 300 | 250 |  |  | Реактопласт | ЭХД (100) + ДЭГ-1 (9,5) + изо-ИМТГФА |  | 35 | 154 | 43 | 4.1 | 1.7 | 51 |  |  | 1175 | [5 empty] | 170 | [7 empty] | ЭХД (100) + ДЭГ-1 (9,5) | Эпоксидная | Вязкая | 100 |  | 26 | 1.18 |  | изо-ИМТГФА | Ангидридный | 86 |  |  | 0.03
370 | Базальтопластик | ТБК-100 | Полотняное | 425 | 431 |  | 231 | 215 |  | 450 | 453 |  | 21 | 21 | [6 empty] | 3428 |  |  | 4.5 | 4.5 |  | 8 | 1910 |  |  |  | Вакуумная инфузия | 55/45 |  | Ткань | 1 | ТБК-100 | Полотняное |  | 784 | 784 | 82 | 82 | 18 | 18 | 3.7 | 3.7 | 190 | 0.19 | 10/9 |  | 1000 | 1000 | 650 | 190 |  |  |  | 1 | Базальт (Kamenny Vek KV42) | Базальтовая |  | 90 | 3000 | 86 | 3.5 | 3 | 13 | 136 |  |  | 1000 | 650 |  | 1 | Базальт (Kamenny Vek KV42) | Базальтовая | 90 | 3000 | 86 | 3.5 | 3 | 13 | 136 |  |  | 1000 | 650 |  |  | Реактопласт | Araldite LY 556 + изо-ИМТГФА |  | 65 | 162 | 71 | 3.9 | 1.7 | 55 | 5 (при 110 грудусах С) | 4 (при 110 грудусах С) | 1190 |  |  | 0.075 |  | 220 | 140 | 120 | 140 | 140 |  | 0.175 |  |  | Araldite LY 556 | Эпоксидная | Жидкая | 100 |  | 5.375 | 1.225 |  | изо-ИМТГФА | Ангидридный | 90 | Прозрачная жидкость от светло-желтого до светло-коричневого цвета |  | 0.03 | [5 empty] | СО-3 |  |  | ДЭГ-1 | 0.07
371 | Стеклопластик | Т-11 | Сатин | 451 | 245 |  | 275 | 178 |  | 174 | 115 |  | 19 | 10 | [6 empty] | 4840 |  |  | 5.5 | 5.4 |  | 9 | 1935 |  |  |  | Горячее прессование | 40/60 |  | Ткань | 9 | Т-11 | Сатин |  | 2744 | 1568 | 392 | 224 | 14 | 11 | 5.4 | 5.5 | 385 | 0.28 | 22/13 |  | 920 | 650 | 550 | 385 |  |  |  | 10 | Стекло (EC7 54x2) | Стеклянное |  | 50.76 | 2741 | 81 | 5 | 1.6 | 7 | 108 |  |  | 650 | 550 |  | 10 | Стекло (EC7 54x2) | Стеклянное | 50.76 | 2741 | 81 | 5 | 1.6 | 7 | 108 |  |  | 650 | 550 |  |  | Реактопласт | ФН |  | 54 | 136 | 55 | 3.8 | 4.6 | 28 |  |  | 1200 | [5 empty] | 182
372 | Стеклопластик | Т-13 | Полотняное | 450 | 235 |  | 236 | 121 |  | 418 | 206 |  | 22 | 12 | [6 empty] | 5700 |  |  | 5.4 | 5.5 |  | 9 | 2080 |  |  |  | Намотка | 30/70 |  | Ткань | 5 | Т-13 | Полотняное |  | 2164 | 1176 | 261 | 174 | 14 | 10 | 5.2 | 5.4 | 285 | 0.27 | 16/10 |  | 920 | 650 | 550 | 285 |  |  |  | 4 | Стекло (EC7 54x2) | Стеклянная |  | 50.76 | 2741 | 81 | 5.1 | 1.6 | 7 | 108 |  |  | 650 | 550 |  | 4 | Стекло (EC7 54x2) | Стеклянная | 50.76 | 2741 | 81 | 5.1 | 1.6 | 7 | 108 |  |  | 650 | 550 |  |  | Реактопласт | ЭТФ (100) + ДЭГ-1 (12) + СФ-340А |  | 52 | 173 | 72 | 4.1 | 1.5 | 50 |  |  | 1184 | [5 empty] | 230 | [7 empty] | ЭТФ (100) + ДЭГ-1 (12) | Эпоксидная | Вязкая | 100 |  | 27.2 | 1.184 |  | СФ-340А | Фенолформальдегидный | 35
373 | Стеклопластик | Т-13 | Полотняное | 350 | 215 |  | 191 | 125 |  | 310 | 205 |  | 14 | 10 | [6 empty] | 5230 |  |  | 5.3 | 5.3 |  | 10 | 1940 |  |  |  | Горячее прессование | 40/60 |  | Ткань | 5 | Т-13 | Полотняное |  | 2164 | 1176 | 261 | 174 | 14 | 10 | 5.2 | 5.4 | 285 | 0.27 | 16/10 |  | 920 | 650 | 550 | 285 |  |  |  | 4 | Стекло (EC7 54x2) | Стеклянная |  | 50.76 | 2741 | 81 | 5.1 | 1.6 | 7 | 108 |  |  | 650 | 550 |  | 4 | Стекло (EC7 54x2) | Стеклянная | 50.76 | 2741 | 81 | 5.1 | 1.6 | 7 | 108 |  |  | 650 | 550 |  |  | Реактопласт | ЭТФ (100) + ДЭГ-1 (12) + СФ-340А |  | 52 | 173 | 72 | 4.1 | 1.5 | 50 |  |  | 1184 | [5 empty] | 230 | [7 empty] | ЭТФ (100) + ДЭГ-1 (12) | Эпоксидная | Вязкая | 100 |  | 27.2 | 1.184 |  | СФ-340А | Фенолформальдегидный | 35
374 | Углепластик | УТ-900-3 | Саржа | 600 | 540 |  | 410 | 390 |  | 325 | 451 |  | 43 | 42 | [6 empty] | 5430 |  |  | 2.1 | 2.1 |  | 2.2 | 1510 |  |  |  | Горячее прессование | 40/60 |  | Ткань | 16 | УТ-900-3 | Саржа |  | 6400 | 6400 | 590 | 590 | 34 | 34 | 1.8 | 1.8 | 240 | 0.22 | 6/6 |  |  | 450 | 350 | 240 |  |  |  | 16 | Углерод (УКН-П-2500) | Углеродное |  | 1209.5 | 2800 | 235 | 1.3 | 2.5 | 8 | 205 |  |  | 450 | 350 |  | 16 | Углерод (УКН-П-2500) | Углеродное | 1209.5 | 2800 | 235 | 1.3 | 2.5 | 8 | 205 |  |  | 450 | 350 |  |  | Реактопласт | ЭТФ (100) + ДЭГ-1 (12) + Антистатическая добавка (12) + СФ-340А |  | 52 | 173 | 72 | 4.1 | 1.5 | 50 |  |  | 1180 | [13 empty] | ЭТФ (100) + ДЭГ-1 (12) | Эпоксидная | Вязкая | 100 |  | 27.2 | 1.25 |  | СФ-340А | Фенолформальдегидный | 35
375 | Базальтопластик | ТБК-100 | Полотняное | 465 | 460 |  | 263 | 245 |  | 480 | 473 |  | 24 | 24 | [6 empty] | 3700 |  |  | 4.5 | 4.5 |  | 8 | 2100 |  |  |  | Горячее прессование | 40/60 |  | Ткань | 1 | ТБК-100 | Полотняное |  | 784 | 784 | 85 | 82 | 18 | 18 | 3.7 | 3.7 | 190 | 0.19 | 10/9 |  | 1000 | 1000 | 650 | 190 |  |  |  | 1 | Базальт (Kamenny Vek KV42) | Базальтовая |  | 90 | 3000 | 86 | 3.5 | 3 | 13 | 136 |  |  | 1000 | 650 |  | 1 | Базальт (Kamenny Vek KV42) | Базальтовая | 90 | 3000 | 86 | 3.5 | 3 | 13 | 136 |  |  | 1000 | 650 |  |  | Реактопласт | Araldite LY 556 + изо-ИМТГФА |  | 65 | 162 | 71 | 3.9 | 1.7 | 55 | 5 (при 110 грудусах С) | 4 (при 110 грудусах С) | 1190 |  |  | 0.075 |  | 220 | 140 | 120 | 140 | 140 |  | 0.175 |  |  | Araldite LY 556 | Эпоксидная | Жидкая | 100 |  | 5.375 | 1.225 |  | изо-ИМТГФА | Ангидридный | 90 | Прозрачная жидкость от светло-желтого до светло-коричневого цвета |  | 0.03 |  | Trigonox+NL-51P | 0.007 | 0.963 |  | ПСК-1 | 180 |  | ДЭГ-1 | 0.07
376 | Базальтопластик | ТБК-100 | Полотняное | 415 | 420 |  | 194 | 196 |  | 415 | 420 |  | 21 | 20 | [6 empty] | 3810 |  |  | 4.7 | 4.7 |  | 8 | 1880 |  |  |  | Вакуумная инфузия | 55/45 |  | Ткань | 1 | ТБК-100 | Полотняное |  | 784 | 784 | 82 | 82 | 18 | 18 | 3.7 | 3.7 | 190 | 0.19 | 10/9 |  | 1000 | 1000 | 650 | 190 |  |  |  | 1 | Базальт (Kamenny Vek KV42) | Базальтовая |  | 90 | 3000 | 86 | 3.5 | 3 | 13 | 136 |  |  | 1000 | 650 |  | 1 | Базальт (Kamenny Vek KV42) | Базальтовая | 90 | 3000 | 86 | 3.5 | 3 | 13 | 136 |  |  | 1000 | 650 |  |  | Реактопласт | ENYDYNE I 69475 A + Бутанокс |  | 45 | 143 | 50 | 4.3 | 4 | 52 | 26 | 18 | 1180 |  |  | 0.215 |  | 210 | 170 | 23 | 60 | 60 |  |  |  |  | ENYDYNE I 69475 A | Полиэфирная | Низковязкая | 100 |  |  | 1.166 |  | Бутанокс | Пеоксидный | 2 | Прозрачная бесцветная жидкость |  | 0.024 | [8 empty] | Лапроксид-БФ (бутилфенилглицидиловый эфир) | 0.025
377 | Стеклопластик | Т-13 | Полотняное | 350 | 215 |  | 191 | 125 |  | 310 | 205 |  | 14 | 10 | [6 empty] | 5230 |  |  | 5.3 | 5.3 |  | 10 | 1940 |  |  |  | Горячее прессование | 40/60 |  | Ткань | 5 | Т-13 | Полотняное |  | 2164 | 1176 | 261 | 174 | 14 | 10 | 5.2 | 5.4 | 285 | 0.27 | 16/10 |  | 920 | 650 | 550 | 285 |  |  |  | 4 | Стекло (EC7 54x2) | Стеклянная |  | 50.76 | 2741 | 81 | 5.1 | 1.6 | 7 | 108 |  |  | 650 | 550 |  | 4 | Стекло (EC7 54x2) | Стеклянная | 50.76 | 2741 | 81 | 5.1 | 1.6 | 7 | 108 |  |  | 650 | 550 |  |  | Реактопласт | ЭТФ (100) + ДЭГ-1 (12) + СФ-340А |  | 52 | 173 | 72 | 4.1 | 1.5 | 50 |  |  | 1184 | [5 empty] | 230 | [7 empty] | ЭТФ (100) + ДЭГ-1 (12) | Эпоксидная | Вязкая | 100 |  | 27.2 | 1.184 |  | СФ-340А | Фенолформальдегидный | 35
378 | Углепластик | Лента T700SC | Однонаправленная | 2335 | 46 |  | 1203 | 34 |  | 1237 | 54 |  | 134 | 6.4 | [6 empty] | 5100 |  |  | 2 | 2 |  | 2.2 | 1450 |  |  |  | Автоклавирование | 45/55 |  | Ткань | 7 | Лента T700SC | Однонаправленная |  | 12400 | 1 | 920 | 0.1 | 130 | 0.1 | 2.1 | 1.8 | 230 | 0.27 |  |  |  | 450 | 350 | 230 |  |  |  | 7 | T700SC | Углеродная |  | 2010 | 4900 | 230 | 2.1 | 12 | 7 | 760 |  |  | 450 | 350 | [13 empty] | 450 | 350 |  |  | Реактопласт | T107 (Автоклвный препрег) |  | 91 | 190 | 86 | 4.3 | 1.1 | 43 |  |  | 1170 | [5 empty] | 182 |  |  |  |  | 3.1
379 | Углепластик | Лента из волокна HTS45 | Однонаправленная | 2366 | 71 |  | 825 | 34 |  | 1183 | 52 |  | 137 | 6.4 | [6 empty] | 5820 |  |  | 2 | 2 |  | 2 | 1415 |  |  |  | Автоклавирование | 45/55 |  | Ткань | 17 | Лента из волокна HTS45 | Однонаправленная |  | 10500 | 1 | 820 | 0.1 | 131 | 0.1 | 1.8 | 1.8 | 230 | 0.27 |  |  |  | 450 | 350 | 230 |  |  |  | 17 | HTS45 | Углеродное |  |  | 4500 | 245 | 1.8 | 3 | 7 | 200 |  |  | 450 | 350 | [10 empty] | 200 |  |  | 450 | 350 |  |  | Реактопласт | SB270 |  | 80 | 145 | 93 | 4.4 | 5.4 | 36 |  |  | 1230 | [10 empty] | 3.77 |  |  | SB270
380 | Углепластик | CC245 | Саржа | 854 | 805 |  | 504 | 518 |  | 974 | 975 |  | 41 | 41 | [6 empty] | 4550 |  |  | 2 | 2.1 |  | 2.2 | 1450 |  |  |  | Автоклавирование | 45/55 |  | Ткань | 6 | Углеродная ткань 22502 2х2, HTA40 | Саржа |  | 3000 | 2700 | 214 | 200 | 35 | 35 | 1.8 | 1.8 | 240 | 0.28 | 6/6 |  | 1000 | 450 | 350 | 240 |  |  |  | 6 | HTA40 | Углеродная |  | 387 | 4100 | 240 | 1.7 | 3 | 7 | 200 |  |  | 450 | 350 |  | 6 | HTA40 | Углеродная | 387 | 4100 | 240 | 1.7 | 3 | 7 | 200 |  |  | 450 | 350 |  |  | Реактопласт | B180 |  | 94 | 192 | 87 | 4.3 | 5.3 | 24 |  |  | 1180 | [5 empty] | 175 |  |  |  |  | 4.17
381 | Углепластик | CC245 | Саржа | 800 | 720 |  | 614 | 610 |  | 1100 | 1170 |  | 42 | 42 | [6 empty] | 4950 |  |  | 2 | 2 |  | 2.2 | 1485 |  |  |  | Вакуумная инфузия | 55/45 |  | Ткань | 3 | CC245 | Саржа |  | 3000 | 2700 | 214 | 200 | 35 | 35 | 1.8 | 1.8 | 240 | 0.28 | 6/6 |  | 1000 | 650 | 350 | 240 |  |  |  | 3 | Углерод (Toray 3K 200 tex) | Углеродная |  | 387 | 3350 | 230 | 1.5 | 3 | 7 | 200 |  |  | 650 | 350 |  | 3 | Углерод (Toray 3K 200 tex) | Углеродная | 387 | 3350 | 230 | 1.5 | 3 | 7 | 200 |  |  | 650 | 350 |  |  | Реактопласт | Araldite LY 556 + ПЭПА |  | 62 | 150 | 67 | 4.1 | 1.5 | 51 | 80 | 1400 | 1197 |  | 0.59 | 2.2 |  | 230 | 190 | 20 | 60 | 60 |  | 1.5 |  |  | Araldite LY 556 | Эпоксидная | Жидкая | 100 |  | 5.375 | 1.225 |  | ПЭПА | Аминный | 10 | Жидкость от светло-желтого до темно-бурого цвета без механических включений, допускается зеленоватая окраска продукта. |  | 0.9 | [8 empty] | Этиловый спирт (45) + Ацетон (90) + Толуол (10)
382 | Стеклопластик | Т-10 (92) | Сатин | 452 | 267 |  | 252 | 171 |  | 354 | 257 |  | 20 | 14 | [6 empty] | 4830 |  |  | 5.4 | 5.4 |  | 9 | 1930 |  |  |  | Горячее прессование | 40/60 |  | Ткань | 2 | Т-10 (92) | Сатин |  | 2450 | 1323 | 218 | 120 | 15 | 10 | 5.5 | 5.5 | 290 | 0.23 | 36/20 |  | 920 | 650 | 550 | 290 | 250 | 0.4 | 539.5 | 9 | Стекло (Jushi EDR 17-1200-386T) | Стеклянное |  | 29.4 | 4200 | 95 | 5 | 1 | 8 | 56 |  |  | 650 | 550 |  | 9 | Стекло (Jushi EDR 17-1200-386T) | Стеклянное | 29.4 | 4200 | 95 | 5 | 1 | 8 | 56 |  |  | 650 | 550 |  |  | Реактопласт | СП-97С |  | 62 | 154 | 70 | 3.8 | 6.2 | 24 |  |  | 1200 |  |  | 0.6 |  |  | 182 | [7 empty] | СП-97С | Полиимидная |  | 70
383 | Стеклопластик | Т-13 | Полотняное | 450 | 235 |  | 236 | 121 |  | 418 | 206 |  | 22 | 12 | [6 empty] | 5700 |  |  | 5.4 | 5.5 |  | 9 | 2080 |  |  |  | Намотка | 30/70 |  | Ткань | 5 | Т-13 | Полотняное |  | 2164 | 1176 | 261 | 174 | 14 | 10 | 5.2 | 5.4 | 285 | 0.27 | 16/10 |  | 920 | 650 | 550 | 285 |  |  |  | 4 | Стекло (EC7 54x2) | Стеклянная |  | 50.76 | 2741 | 81 | 5.1 | 1.6 | 7 | 108 |  |  | 650 | 550 |  | 4 | Стекло (EC7 54x2) | Стеклянная | 50.76 | 2741 | 81 | 5.1 | 1.6 | 7 | 108 |  |  | 650 | 550 |  |  | Реактопласт | ЭТФ (100) + ДЭГ-1 (12) + СФ-340А |  | 52 | 173 | 72 | 4.1 | 1.5 | 50 |  |  | 1184 | [5 empty] | 230 | [7 empty] | ЭТФ (100) + ДЭГ-1 (12) | Эпоксидная | Вязкая | 100 |  | 27.2 | 1.184 |  | СФ-340А | Фенолформальдегидный | 35
384 | Углепластик | УТ-900-3 | Саржа | 600 | 540 |  | 410 | 390 |  | 325 | 451 |  | 43 | 42 | [6 empty] | 5430 |  |  | 2.1 | 2.1 |  | 2.2 | 1510 |  |  |  | Горячее прессование | 40/60 |  | Ткань | 16 | УТ-900-3 | Саржа |  | 6400 | 6400 | 590 | 590 | 34 | 34 | 1.8 | 1.8 | 240 | 0.22 | 6/6 |  |  | 450 | 350 | 240 |  |  |  | 16 | Углерод (УКН-П-2500) | Углеродное |  | 1209.5 | 2800 | 235 | 1.3 | 2.5 | 8 | 205 |  |  | 450 | 350 |  | 16 | Углерод (УКН-П-2500) | Углеродное | 1209.5 | 2800 | 235 | 1.3 | 2.5 | 8 | 205 |  |  | 450 | 350 |  |  | Реактопласт | ЭТФ (100) + ДЭГ-1 (12) + Антистатическая добавка (12) + СФ-340А |  | 52 | 173 | 72 | 4.1 | 1.5 | 50 |  |  | 1180 | [13 empty] | ЭТФ (100) + ДЭГ-1 (12) | Эпоксидная | Вязкая | 100 |  | 27.2 | 1.25 |  | СФ-340А | Фенолформальдегидный | 35
385 | Базальтопластик | ТБК-100 | Полотняное | 415 | 420 |  | 194 | 196 |  | 415 | 420 |  | 21 | 20 | [6 empty] | 3810 |  |  | 4.7 | 4.7 |  | 8 | 1880 |  |  |  | Вакуумная инфузия | 55/45 |  | Ткань | 1 | ТБК-100 | Полотняное |  | 784 | 784 | 82 | 82 | 18 | 18 | 3.7 | 3.7 | 190 | 0.19 | 10/9 |  | 1000 | 1000 | 650 | 190 |  |  |  | 1 | Базальт (Kamenny Vek KV42) | Базальтовая |  | 90 | 3000 | 86 | 3.5 | 3 | 13 | 136 |  |  | 1000 | 650 |  | 1 | Базальт (Kamenny Vek KV42) | Базальтовая | 90 | 3000 | 86 | 3.5 | 3 | 13 | 136 |  |  | 1000 | 650 |  |  | Реактопласт | ENYDYNE I 69475 A + Бутанокс |  | 45 | 143 | 50 | 4.3 | 4 | 52 | 26 | 18 | 1180 |  |  | 0.215 |  | 210 | 170 | 23 | 60 | 60 |  |  |  |  | ENYDYNE I 69475 A | Полиэфирная | Низковязкая | 100 |  |  | 1.166 |  | Бутанокс | Пеоксидный | 2 | Прозрачная бесцветная жидкость |  | 0.024 | [8 empty] | Лапроксид-БФ (бутилфенилглицидиловый эфир) | 0.025
386 | Арамидопластик | Т-42-78 | Полотняное | 681.6 | 418 |  | 246 | 240.3 |  | 385 | 347 |  | 25 | 14 | [6 empty] | 3870 |  |  | 3.1 | 5.2 |  | 1.4 | 1310 |  |  |  | Намотка | 30/70 |  | Ткань | 15 | Т-42-78 | Полотняное |  | 2943 | 1962 | 368 | 245 | 23 | 10 | 3 | 4.5 | 280 | 0.32 | 18/20 |  | 920 | 300 | 250 | 280 |  |  |  | 15 | Арамид (СВМ58,8) | Арамидное |  | 106.4 | 4500 | 103 | 3 | 0.3 | 14 | 58.8 |  | 100 | 300 | 250 |  | 11 | Стекло (ВМПС8 28х2) | Стеклянное | 29.4 | 4200 | 95 | 5 | 1 | 8 | 56 |  |  | 300 | 250 |  |  | Реактопласт | ЭТФ (100) + ДЭГ-1 (12) + СФ-340А |  | 52 | 173 | 72 | 4.1 | 1.5 | 50 |  |  | 1184 | [5 empty] | 230 | [7 empty] | ЭТФ (100) + ДЭГ-1 (12) | Эпоксидная | Вязкая | 100 |  | 27.2 | 1.184 |  | СФ-340А | Фенолформальдегидный | 35
387 | Стеклопластик | Т-СУ 8/3(ВМП)-78 | Сатин | 450 | 550 |  | 237 | 275 |  | 271 | 454 |  | 15 | 18 | [6 empty] | 3850 |  |  | 3.4 | 3.4 |  | 8 | 2070 |  |  |  | Намотка | 30/70 |  | Ткань | 10 | Т-СУ 8/3(ВМП)-78 | Сатин |  | 2156 | 2842 | 319 | 421 | 11 | 16 | 3.2 | 3.2 | 320 | 0.27 | 24/32 |  | 920 | 650 | 650 | 320 |  |  |  | 11 | Стекло (ВМПС8 28х2) | Стеклянное |  | 29.4 | 4200 | 95 | 5 | 1 | 8 | 56 |  |  | 650 | 650 |  | 11 | Стекло (ВМПС8 28х2) | Стеклянное | 29.4 | 4200 | 95 | 5 | 1 | 8 | 56 |  |  | 650 | 650 |  |  | Реактопласт | ЭТФ (100) + ДЭГ-1 (12) + СФ-340А |  | 52 | 173 | 72 | 4.1 | 1.5 | 50 |  |  | 1184 | [5 empty] | 230 | [7 empty] | ЭТФ (100) + ДЭГ-1 (12) | Эпоксидная | Вязкая | 100 |  | 27.2 | 1.184 |  | СФ-340А | Фенолформальдегидный | 35
388 | Стеклопластик | Т-25 | Полотняное | 611 | 90 |  | 365 | 52 |  | 545 | 43 |  | 22 | 5 | [6 empty] | 5270 |  |  | 5.5 | 5.5 |  | 8 | 2050 |  |  |  | Намотка | 30/70 |  | Ткань | 11 | Т-25 | Полотняное |  | 3920 | 294 | 627 | 47 | 18 | 3 | 5.2 | 5.5 | 365 | 0.3 | 10/6 |  | 920 | 850 | 550 | 365 |  |  |  | 12 | Стекло (ВМПС10 42х2х4) | Стеклянное |  | 29.4 | 4200 | 95 | 5 | 9 | 10 | 336 |  |  | 850 | 550 |  | 12 | Стекло (ВМПС10 42х2х4) | Стеклянное | 29.4 | 4200 | 95 | 5 | 9 | 10 | 336 |  |  | 850 | 550 |  |  | Реактопласт | ЭП-5122 |  | 54 | 147 | 62 | 4.1 | 1.5 | 46 |  |  | 1180 | [13 empty] | ЭП-5122 | Фенолформальдегидная |  | 60
389 | Стеклопластик | Т-10 (92) | Сатин | 452 | 267 |  | 252 | 171 |  | 354 | 257 |  | 20 | 14 | [6 empty] | 4830 |  |  | 5.4 | 5.4 |  | 9 | 1930 |  |  |  | Горячее прессование | 40/60 |  | Ткань | 2 | Т-10 (92) | Сатин |  | 2450 | 1323 | 218 | 120 | 15 | 10 | 5.5 | 5.5 | 290 | 0.23 | 36/20 |  | 920 | 650 | 550 | 290 | 250 | 0.4 | 539.5 | 9 | Стекло (Jushi EDR 17-1200-386T) | Стеклянное |  | 29.4 | 4200 | 95 | 5 | 1 | 8 | 56 |  |  | 650 | 550 |  | 9 | Стекло (Jushi EDR 17-1200-386T) | Стеклянное | 29.4 | 4200 | 95 | 5 | 1 | 8 | 56 |  |  | 650 | 550 |  |  | Реактопласт | СП-97С |  | 62 | 154 | 70 | 3.8 | 6.2 | 24 |  |  | 1200 |  |  | 0.6 |  |  | 182 | [7 empty] | СП-97С | Полиимидная |  | 70
390 | Базальтопластик | ТБК-100 | Полотняное | 460 | 462 |  | 250 | 256 |  | 492 | 472 |  | 24 | 25 | [6 empty] | 3807 |  |  | 4.5 | 4.6 |  | 8 | 2060 |  |  |  | Горячее прессование | 40/60 |  | Ткань | 1 | ТБК-100 | Полотняное |  | 784 | 784 | 82 | 82 | 18 | 18 | 3.7 | 3.7 | 190 | 0.19 | 10/9 |  | 1000 | 1000 | 650 | 190 |  |  |  | 1 | Базальт (Kamenny Vek KV42) | Базальтовая |  | 90 | 3000 | 86 | 3.5 | 3 | 13 | 136 |  |  | 1000 | 650 |  | 1 | Базальт (Kamenny Vek KV42) | Базальтовая | 90 | 3000 | 86 | 3.5 | 3 | 13 | 136 |  |  | 1000 | 650 |  |  | Реактопласт | ENYDYNE I 69475 A + Бутанокс |  | 45 | 143 | 50 | 4.3 | 4 | 52 | 26 | 18 | 1180 |  |  | 0.215 |  | 210 | 170 | 23 | 60 | 60 |  |  |  |  | ENYDYNE I 69475 A | Полиэфирная | Низковязкая | 100 |  |  | 1.166 |  | Бутанокс | Пеоксидный | 2 | Прозрачная бесцветная жидкость |  | 0.024 | [8 empty] | ФАМ(фурановая смола) | 32.5
391 | Арамидопластик | Сатин 5/3 (СВМ14,3х2 + ВМП7,2х1) х3 | Сатин | 553 | 601 |  | 215 | 273 |  | 324 | 453 |  | 26 | 21 | [6 empty] | 3450 |  |  | 3.4 | 5.1 |  | 1.4 | 1260 |  |  |  | Горячее прессование | 40/60 |  | Ткань | 13 | Сатин 5/3 (СВМ14,3х2 + ВМП7,2х1) х3 | Сатин |  | 3640 | 3660 | 416 | 418 | 25 | 18 | 3.2 | 4.5 | 254 | 0.35 | 18/20 |  | 920 | 300 | 250 | 254 |  |  |  | 14 | Арамид (СВМ14,3х2) | Арамидное |  | 51.8 | 4500 | 103 | 2.8 | 0.2 | 14 | 28.6 |  | 100 | 300 | 250 |  | 11 | Стекло (ВМПС8 28х2) | Стеклянное | 29.4 | 4200 | 95 | 5 | 1 | 8 | 56 |  |  | 300 | 250 |  |  | Реактопласт | ЭХД (100) + ДЭГ-1 (9,5) + изо-ИМТГФА |  | 35 | 154 | 43 | 4.1 | 1.7 | 51 |  |  | 1175 | [5 empty] | 170 | [7 empty] | ЭХД (100) + ДЭГ-1 (9,5) | Эпоксидная | Вязкая | 100 |  | 26 | 1.18 |  | изо-ИМТГФА | Ангидридный | 86 |  |  | 0.03
392 | Углепластик | CC245 | Саржа | 963 | 948 |  | 767 | 745 |  | 1053 | 1084 |  | 43 | 41 | [6 empty] | 4500 |  |  | 2 | 2 |  | 2.1 | 1450 |  |  |  | Автоклавирование | 45/55 |  | Ткань | 6 | Углеродная ткань 22502 2х2, HTA40 | Саржа |  | 3000 | 2700 | 214 | 200 | 35 | 35 | 1.8 | 1.8 | 240 | 0.28 | 6/6 |  | 1000 | 450 | 350 | 240 |  |  |  | 6 | HTA40 | Углеродная |  | 387 | 4100 | 240 | 1.7 | 3 | 7 | 200 |  |  | 450 | 350 |  | 6 | HTA40 | Углеродная | 387 | 4100 | 240 | 1.7 | 3 | 7 | 200 |  |  | 450 | 350 |  |  | Реактопласт | T107 (Автоклвный препрег) |  | 91 | 185 | 94 | 4.3 | 6.5 | 45 |  |  | 1180 | [5 empty] | 182 |  |  |  |  | 3.1
393 | Стеклопластик | Т-СУ 8/3(ВМП)-78 | Сатин | 390 | 470 |  | 220 | 304 |  | 315 | 395 |  | 14 | 18 | [6 empty] | 5270 |  |  | 5.5 | 5.5 |  | 10 | 2050 |  |  |  | Намотка | 30/70 |  | Ткань | 10 | Т-СУ 8/3(ВМП)-78 | Сатин |  | 2156 | 2842 | 319 | 421 | 10 | 15 | 5.5 | 5.2 | 320 | 0.27 | 24/32 |  | 920 | 850 | 650 | 320 |  |  |  | 11 | Стекло (ВМПС8 28х2) | Стеклянное |  | 29.4 | 4200 | 95 | 5 | 1 | 8 | 56 |  |  | 850 | 650 |  | 11 | Стекло (ВМПС8 28х2) | Стеклянное | 29.4 | 4200 | 95 | 5 | 1 | 8 | 56 |  |  | 850 | 650 |  |  | Реактопласт | ЭП-5122 |  | 54 | 147 | 62 | 4.1 | 1.5 | 46 |  |  | 1180 | [5 empty] | 182 | [7 empty] | ЭП-5122 | Фенолформальдегидная |  | 60
394 | Базальтопластик | ТБК-100 | Полотняное | 465 | 460 |  | 263 | 245 |  | 480 | 473 |  | 24 | 24 | [6 empty] | 3700 |  |  | 4.5 | 4.5 |  | 8 | 2100 |  |  |  | Горячее прессование | 40/60 |  | Ткань | 1 | ТБК-100 | Полотняное |  | 784 | 784 | 85 | 82 | 18 | 18 | 3.7 | 3.7 | 190 | 0.19 | 10/9 |  | 1000 | 1000 | 650 | 190 |  |  |  | 1 | Базальт (Kamenny Vek KV42) | Базальтовая |  | 90 | 3000 | 86 | 3.5 | 3 | 13 | 136 |  |  | 1000 | 650 |  | 1 | Базальт (Kamenny Vek KV42) | Базальтовая | 90 | 3000 | 86 | 3.5 | 3 | 13 | 136 |  |  | 1000 | 650 |  |  | Реактопласт | Araldite LY 556 + изо-ИМТГФА |  | 65 | 162 | 71 | 3.9 | 1.7 | 55 | 5 (при 110 грудусах С) | 4 (при 110 грудусах С) | 1190 |  |  | 0.075 |  | 220 | 140 | 120 | 140 | 140 |  | 0.175 |  |  | Araldite LY 556 | Эпоксидная | Жидкая | 100 |  | 5.375 | 1.225 |  | изо-ИМТГФА | Ангидридный | 90 | Прозрачная жидкость от светло-желтого до светло-коричневого цвета |  | 0.03 |  | Trigonox+NL-51P | 0.007 | 0.963 |  | ПСК-1 | 180 |  | ДЭГ-1 | 0.07
395 | Стеклопластик | Т-10 (92) | Сатин | 420 | 310 |  | 251 | 175 |  | 384 | 292 |  | 18 | 14 | [6 empty] | 5100 |  |  | 5.6 | 5.7 |  | 9 | 1725 |  |  |  | Вакуумная инфузия | 55/45 |  | Ткань | 2 | Т-10 (92) | Сатин |  | 2450 | 1323 | 218 | 120 | 15 | 15 | 5.5 | 5.5 | 290 | 0.23 | 36/20 |  | 920 | 650 | 350 | 290 | 250 | 0.4 | 539.5 | 2 | Стекло (Jushi EDR 17-1200-386T) | Стеклянная |  | 29.4 | 4200 | 95 | 5 | 1 | 8 | 56 |  |  | 650 | 350 |  | 2 | Стекло (Jushi EDR 17-1200-386T) | Стеклянная | 29.4 | 4200 | 95 | 5 | 1 | 8 | 56 |  |  | 650 | 350 |  |  | Реактопласт | Araldite LY 556 + изо-ИМТГФА |  | 65 | 162 | 71 | 3.9 | 1.6 | 55 | 5 (при 110 грудусах С) | 4 (при 110 грудусах С) | 1190 |  |  | 0.075 |  | 220 | 140 | 120 | 140 | 140 |  | 0.175 |  |  | Araldite LY 556 | Эпоксидная | Жидкая | 100 |  | 5.375 | 1.225 |  | изо-ИМТГФА | Ангидридный | 90 | Прозрачная жидкость от светло-желтого до светло-коричневого цвета |  | 0.03 | [8 empty] | Этиловый спирт | 34.5
396 | Углепластик | CC245 | Саржа | 814 | 814 |  | 502 | 514 |  | 934 | 932 |  | 40 | 42 | [6 empty] | 4340 |  |  | 2.1 | 2.1 |  | 2.2 | 1415 |  |  |  | Вакуумная инфузия | 55/45 |  | Ткань | 6 | Углеродная ткань 22502 2х2, HTA40 | Саржа |  | 3000 | 2700 | 214 | 200 | 35 | 35 | 1.8 | 1.8 | 240 | 0.28 | 6/6 |  | 1000 | 450 | 350 | 240 |  |  |  | 6 | HTA40 | Углеродная |  | 387 | 4100 | 240 | 1.7 | 3 | 7 | 200 |  |  | 450 | 350 |  | 6 | HTA40 | Углеродная | 387 | 4100 | 240 | 1.7 | 3 | 7 | 200 |  |  | 450 | 350 |  |  | Реактопласт | ТО200 |  | 53 | 131 | 76 | 3.26 | 5.2 | 50 |  |  | 1147 | [5 empty] | 211
397 | Арамидопластик | Сатин 5/3 (СВМ14,3х2 + ВМП7,2х1) х2 | Сатин | 404 | 540 |  | 208 | 280 |  | 281 | 419 |  | 29 | 21 | [6 empty] | 3470 |  |  | 3 | 5.1 |  | 1.4 | 1260 |  |  |  | Горячее прессование | 40/60 |  | Ткань | 14 | Сатин 5/3 (СВМ14,3х2 + ВМП7,2х1) х2 | Сатин |  | 3550 | 3930 | 374 | 414 | 26 | 20 | 2.8 | 4.5 | 247 | 0.38 | 14/19 |  | 920 | 300 | 250 | 247 |  |  |  | 14 | Арамид (СВМ14,3х2) | Арамидное |  | 51.8 | 4500 | 103 | 2.8 | 0.2 | 14 | 28.6 |  | 100 | 300 | 250 |  | 11 | Стекло (ВМПС8 28х2) | Стеклянное | 29.4 | 4200 | 95 | 5 | 1 | 8 | 56 |  |  | 300 | 250 |  |  | Реактопласт | ЭХД (100) + ДЭГ-1 (9,5) + изо-ИМТГФА |  | 35 | 154 | 43 | 4.1 | 1.7 | 51 |  |  | 1175 | [5 empty] | 170 | [7 empty] | ЭХД (100) + ДЭГ-1 (9,5) | Эпоксидная | Вязкая | 100 |  | 26 | 1.18 |  | изо-ИМТГФА | Ангидридный | 86 |  |  | 0.03
398 | Арамидопластик | Сатин 5/3 (СВМ14,3х2 + ВМП7,2х1) х3 | Сатин | 553 | 601 |  | 215 | 273 |  | 324 | 453 |  | 26 | 21 | [6 empty] | 3450 |  |  | 3.4 | 5.1 |  | 1.4 | 1260 |  |  |  | Горячее прессование | 40/60 |  | Ткань | 13 | Сатин 5/3 (СВМ14,3х2 + ВМП7,2х1) х3 | Сатин |  | 3640 | 3660 | 416 | 418 | 25 | 18 | 3.2 | 4.5 | 254 | 0.35 | 18/20 |  | 920 | 300 | 250 | 254 |  |  |  | 14 | Арамид (СВМ14,3х2) | Арамидное |  | 51.8 | 4500 | 103 | 2.8 | 0.2 | 14 | 28.6 |  | 100 | 300 | 250 |  | 11 | Стекло (ВМПС8 28х2) | Стеклянное | 29.4 | 4200 | 95 | 5 | 1 | 8 | 56 |  |  | 300 | 250 |  |  | Реактопласт | ЭХД (100) + ДЭГ-1 (9,5) + изо-ИМТГФА |  | 35 | 154 | 43 | 4.1 | 1.7 | 51 |  |  | 1175 | [5 empty] | 170 | [7 empty] | ЭХД (100) + ДЭГ-1 (9,5) | Эпоксидная | Вязкая | 100 |  | 26 | 1.18 |  | изо-ИМТГФА | Ангидридный | 86 |  |  | 0.03
399 | Базальтопластик | ТБК-100 | Полотняное | 465 | 460 |  | 263 | 245 |  | 480 | 473 |  | 24 | 24 | [6 empty] | 3700 |  |  | 4.5 | 4.5 |  | 8 | 2100 |  |  |  | Горячее прессование | 40/60 |  | Ткань | 1 | ТБК-100 | Полотняное |  | 784 | 784 | 85 | 82 | 18 | 18 | 3.7 | 3.7 | 190 | 0.19 | 10/9 |  | 1000 | 1000 | 650 | 190 |  |  |  | 1 | Базальт (Kamenny Vek KV42) | Базальтовая |  | 90 | 3000 | 86 | 3.5 | 3 | 13 | 136 |  |  | 1000 | 650 |  | 1 | Базальт (Kamenny Vek KV42) | Базальтовая | 90 | 3000 | 86 | 3.5 | 3 | 13 | 136 |  |  | 1000 | 650 |  |  | Реактопласт | Araldite LY 556 + изо-ИМТГФА |  | 65 | 162 | 71 | 3.9 | 1.7 | 55 | 5 (при 110 грудусах С) | 4 (при 110 грудусах С) | 1190 |  |  | 0.075 |  | 220 | 140 | 120 | 140 | 140 |  | 0.175 |  |  | Araldite LY 556 | Эпоксидная | Жидкая | 100 |  | 5.375 | 1.225 |  | изо-ИМТГФА | Ангидридный | 90 | Прозрачная жидкость от светло-желтого до светло-коричневого цвета |  | 0.03 |  | Trigonox+NL-51P | 0.007 | 0.963 |  | ПСК-1 | 180 |  | ДЭГ-1 | 0.07
400 | Базальтопластик | ТБК-100 | Полотняное | 460 | 462 |  | 250 | 256 |  | 492 | 472 |  | 24 | 25 | [6 empty] | 3807 |  |  | 4.5 | 4.6 |  | 8 | 2060 |  |  |  | Горячее прессование | 40/60 |  | Ткань | 1 | ТБК-100 | Полотняное |  | 784 | 784 | 82 | 82 | 18 | 18 | 3.7 | 3.7 | 190 | 0.19 | 10/9 |  | 1000 | 1000 | 650 | 190 |  |  |  | 1 | Базальт (Kamenny Vek KV42) | Базальтовая |  | 90 | 3000 | 86 | 3.5 | 3 | 13 | 136 |  |  | 1000 | 650 |  | 1 | Базальт (Kamenny Vek KV42) | Базальтовая | 90 | 3000 | 86 | 3.5 | 3 | 13 | 136 |  |  | 1000 | 650 |  |  | Реактопласт | ENYDYNE I 69475 A + Бутанокс |  | 45 | 143 | 50 | 4.3 | 4 | 52 | 26 | 18 | 1180 |  |  | 0.215 |  | 210 | 170 | 23 | 60 | 60 |  |  |  |  | ENYDYNE I 69475 A | Полиэфирная | Низковязкая | 100 |  |  | 1.166 |  | Бутанокс | Пеоксидный | 2 | Прозрачная бесцветная жидкость |  | 0.024 | [8 empty] | ФАМ(фурановая смола) | 32.5
401 | Стеклопластик | Т-СУ 8/3(ВМП)-78 | Сатин | 390 | 470 |  | 220 | 304 |  | 315 | 395 |  | 14 | 18 | [6 empty] | 5270 |  |  | 5.5 | 5.5 |  | 10 | 2050 |  |  |  | Намотка | 30/70 |  | Ткань | 10 | Т-СУ 8/3(ВМП)-78 | Сатин |  | 2156 | 2842 | 319 | 421 | 10 | 15 | 5.5 | 5.2 | 320 | 0.27 | 24/32 |  | 920 | 850 | 650 | 320 |  |  |  | 11 | Стекло (ВМПС8 28х2) | Стеклянное |  | 29.4 | 4200 | 95 | 5 | 1 | 8 | 56 |  |  | 850 | 650 |  | 11 | Стекло (ВМПС8 28х2) | Стеклянное | 29.4 | 4200 | 95 | 5 | 1 | 8 | 56 |  |  | 850 | 650 |  |  | Реактопласт | ЭП-5122 |  | 54 | 147 | 62 | 4.1 | 1.5 | 46 |  |  | 1180 | [5 empty] | 182 | [7 empty] | ЭП-5122 | Фенолформальдегидная |  | 60
402 | Стеклопластик | Т-СУ 8/3(ВМП)-78 | Сатин | 450 | 550 |  | 237 | 275 |  | 271 | 454 |  | 15 | 18 | [6 empty] | 3850 |  |  | 3.4 | 3.4 |  | 8 | 2070 |  |  |  | Намотка | 30/70 |  | Ткань | 10 | Т-СУ 8/3(ВМП)-78 | Сатин |  | 2156 | 2842 | 319 | 421 | 11 | 16 | 3.2 | 3.2 | 320 | 0.27 | 24/32 |  | 920 | 650 | 650 | 320 |  |  |  | 11 | Стекло (ВМПС8 28х2) | Стеклянное |  | 29.4 | 4200 | 95 | 5 | 1 | 8 | 56 |  |  | 650 | 650 |  | 11 | Стекло (ВМПС8 28х2) | Стеклянное | 29.4 | 4200 | 95 | 5 | 1 | 8 | 56 |  |  | 650 | 650 |  |  | Реактопласт | ЭТФ (100) + ДЭГ-1 (12) + СФ-340А |  | 52 | 173 | 72 | 4.1 | 1.5 | 50 |  |  | 1184 | [5 empty] | 230 | [7 empty] | ЭТФ (100) + ДЭГ-1 (12) | Эпоксидная | Вязкая | 100 |  | 27.2 | 1.184 |  | СФ-340А | Фенолформальдегидный | 35
403 | Арамидопластик | Сатин 5/3 (СВМ14,3х2 + ВМП7,2х1) х2 | Сатин | 404 | 540 |  | 208 | 280 |  | 281 | 419 |  | 29 | 21 | [6 empty] | 3470 |  |  | 3 | 5.1 |  | 1.4 | 1260 |  |  |  | Горячее прессование | 40/60 |  | Ткань | 14 | Сатин 5/3 (СВМ14,3х2 + ВМП7,2х1) х2 | Сатин |  | 3550 | 3930 | 374 | 414 | 26 | 20 | 2.8 | 4.5 | 247 | 0.38 | 14/19 |  | 920 | 300 | 250 | 247 |  |  |  | 14 | Арамид (СВМ14,3х2) | Арамидное |  | 51.8 | 4500 | 103 | 2.8 | 0.2 | 14 | 28.6 |  | 100 | 300 | 250 |  | 11 | Стекло (ВМПС8 28х2) | Стеклянное | 29.4 | 4200 | 95 | 5 | 1 | 8 | 56 |  |  | 300 | 250 |  |  | Реактопласт | ЭХД (100) + ДЭГ-1 (9,5) + изо-ИМТГФА |  | 35 | 154 | 43 | 4.1 | 1.7 | 51 |  |  | 1175 | [5 empty] | 170 | [7 empty] | ЭХД (100) + ДЭГ-1 (9,5) | Эпоксидная | Вязкая | 100 |  | 26 | 1.18 |  | изо-ИМТГФА | Ангидридный | 86 |  |  | 0.03
404 | Арамидопластик | Т-42-78 | Полотняное | 681.6 | 418 |  | 246 | 240.3 |  | 385 | 347 |  | 25 | 14 | [6 empty] | 3870 |  |  | 3.1 | 5.2 |  | 1.4 | 1310 |  |  |  | Намотка | 30/70 |  | Ткань | 15 | Т-42-78 | Полотняное |  | 2943 | 1962 | 368 | 245 | 23 | 10 | 3 | 4.5 | 280 | 0.32 | 18/20 |  | 920 | 300 | 250 | 280 |  |  |  | 15 | Арамид (СВМ58,8) | Арамидное |  | 106.4 | 4500 | 103 | 3 | 0.3 | 14 | 58.8 |  | 100 | 300 | 250 |  | 11 | Стекло (ВМПС8 28х2) | Стеклянное | 29.4 | 4200 | 95 | 5 | 1 | 8 | 56 |  |  | 300 | 250 |  |  | Реактопласт | ЭТФ (100) + ДЭГ-1 (12) + СФ-340А |  | 52 | 173 | 72 | 4.1 | 1.5 | 50 |  |  | 1184 | [5 empty] | 230 | [7 empty] | ЭТФ (100) + ДЭГ-1 (12) | Эпоксидная | Вязкая | 100 |  | 27.2 | 1.184 |  | СФ-340А | Фенолформальдегидный | 35
405 | Стеклопластик | Т-10 (92) | Сатин | 420 | 310 |  | 251 | 175 |  | 384 | 292 |  | 18 | 14 | [6 empty] | 5100 |  |  | 5.6 | 5.7 |  | 9 | 1725 |  |  |  | Вакуумная инфузия | 55/45 |  | Ткань | 2 | Т-10 (92) | Сатин |  | 2450 | 1323 | 218 | 120 | 15 | 15 | 5.5 | 5.5 | 290 | 0.23 | 36/20 |  | 920 | 650 | 350 | 290 | 250 | 0.4 | 539.5 | 2 | Стекло (Jushi EDR 17-1200-386T) | Стеклянная |  | 29.4 | 4200 | 95 | 5 | 1 | 8 | 56 |  |  | 650 | 350 |  | 2 | Стекло (Jushi EDR 17-1200-386T) | Стеклянная | 29.4 | 4200 | 95 | 5 | 1 | 8 | 56 |  |  | 650 | 350 |  |  | Реактопласт | Araldite LY 556 + изо-ИМТГФА |  | 65 | 162 | 71 | 3.9 | 1.6 | 55 | 5 (при 110 грудусах С) | 4 (при 110 грудусах С) | 1190 |  |  | 0.075 |  | 220 | 140 | 120 | 140 | 140 |  | 0.175 |  |  | Araldite LY 556 | Эпоксидная | Жидкая | 100 |  | 5.375 | 1.225 |  | изо-ИМТГФА | Ангидридный | 90 | Прозрачная жидкость от светло-желтого до светло-коричневого цвета |  | 0.03 | [8 empty] | Этиловый спирт | 34.5
406 | Арамидопластик | Т-42-78 | Полотняное | 681.6 | 418 |  | 246 | 240.3 |  | 385 | 347 |  | 25 | 14 | [6 empty] | 3870 |  |  | 3.1 | 5.2 |  | 1.4 | 1310 |  |  |  | Намотка | 30/70 |  | Ткань | 15 | Т-42-78 | Полотняное |  | 2943 | 1962 | 368 | 245 | 23 | 10 | 3 | 4.5 | 280 | 0.32 | 18/20 |  | 920 | 300 | 250 | 280 |  |  |  | 15 | Арамид (СВМ58,8) | Арамидное |  | 106.4 | 4500 | 103 | 3 | 0.3 | 14 | 58.8 |  | 100 | 300 | 250 |  | 11 | Стекло (ВМПС8 28х2) | Стеклянное | 29.4 | 4200 | 95 | 5 | 1 | 8 | 56 |  |  | 300 | 250 |  |  | Реактопласт | ЭТФ (100) + ДЭГ-1 (12) + СФ-340А |  | 52 | 173 | 72 | 4.1 | 1.5 | 50 |  |  | 1184 | [5 empty] | 230 | [7 empty] | ЭТФ (100) + ДЭГ-1 (12) | Эпоксидная | Вязкая | 100 |  | 27.2 | 1.184 |  | СФ-340А | Фенолформальдегидный | 35
407 | Стеклопластик | Т-10 (92) | Сатин | 452 | 267 |  | 252 | 171 |  | 354 | 257 |  | 20 | 14 | [6 empty] | 4830 |  |  | 5.4 | 5.4 |  | 9 | 1930 |  |  |  | Горячее прессование | 40/60 |  | Ткань | 2 | Т-10 (92) | Сатин |  | 2450 | 1323 | 218 | 120 | 15 | 10 | 5.5 | 5.5 | 290 | 0.23 | 36/20 |  | 920 | 650 | 550 | 290 | 250 | 0.4 | 539.5 | 9 | Стекло (Jushi EDR 17-1200-386T) | Стеклянное |  | 29.4 | 4200 | 95 | 5 | 1 | 8 | 56 |  |  | 650 | 550 |  | 9 | Стекло (Jushi EDR 17-1200-386T) | Стеклянное | 29.4 | 4200 | 95 | 5 | 1 | 8 | 56 |  |  | 650 | 550 |  |  | Реактопласт | СП-97С |  | 62 | 154 | 70 | 3.8 | 6.2 | 24 |  |  | 1200 |  |  | 0.6 |  |  | 182 | [7 empty] | СП-97С | Полиимидная |  | 70
408 | Базальтопластик | ТБК-100 | Полотняное | 465 | 460 |  | 263 | 245 |  | 480 | 473 |  | 24 | 24 | [6 empty] | 3700 |  |  | 4.5 | 4.5 |  | 8 | 2100 |  |  |  | Горячее прессование | 40/60 |  | Ткань | 1 | ТБК-100 | Полотняное |  | 784 | 784 | 85 | 82 | 18 | 18 | 3.7 | 3.7 | 190 | 0.19 | 10/9 |  | 1000 | 1000 | 650 | 190 |  |  |  | 1 | Базальт (Kamenny Vek KV42) | Базальтовая |  | 90 | 3000 | 86 | 3.5 | 3 | 13 | 136 |  |  | 1000 | 650 |  | 1 | Базальт (Kamenny Vek KV42) | Базальтовая | 90 | 3000 | 86 | 3.5 | 3 | 13 | 136 |  |  | 1000 | 650 |  |  | Реактопласт | Araldite LY 556 + изо-ИМТГФА |  | 65 | 162 | 71 | 3.9 | 1.7 | 55 | 5 (при 110 грудусах С) | 4 (при 110 грудусах С) | 1190 |  |  | 0.075 |  | 220 | 140 | 120 | 140 | 140 |  | 0.175 |  |  | Araldite LY 556 | Эпоксидная | Жидкая | 100 |  | 5.375 | 1.225 |  | изо-ИМТГФА | Ангидридный | 90 | Прозрачная жидкость от светло-желтого до светло-коричневого цвета |  | 0.03 |  | Trigonox+NL-51P | 0.007 | 0.963 |  | ПСК-1 | 180 |  | ДЭГ-1 | 0.07
409 | Стеклопластик | Т-13 | Полотняное | 450 | 235 |  | 236 | 121 |  | 418 | 206 |  | 22 | 12 | [6 empty] | 5700 |  |  | 5.4 | 5.5 |  | 9 | 2080 |  |  |  | Намотка | 30/70 |  | Ткань | 5 | Т-13 | Полотняное |  | 2164 | 1176 | 261 | 174 | 14 | 10 | 5.2 | 5.4 | 285 | 0.27 | 16/10 |  | 920 | 650 | 550 | 285 |  |  |  | 4 | Стекло (EC7 54x2) | Стеклянная |  | 50.76 | 2741 | 81 | 5.1 | 1.6 | 7 | 108 |  |  | 650 | 550 |  | 4 | Стекло (EC7 54x2) | Стеклянная | 50.76 | 2741 | 81 | 5.1 | 1.6 | 7 | 108 |  |  | 650 | 550 |  |  | Реактопласт | ЭТФ (100) + ДЭГ-1 (12) + СФ-340А |  | 52 | 173 | 72 | 4.1 | 1.5 | 50 |  |  | 1184 | [5 empty] | 230 | [7 empty] | ЭТФ (100) + ДЭГ-1 (12) | Эпоксидная | Вязкая | 100 |  | 27.2 | 1.184 |  | СФ-340А | Фенолформальдегидный | 35
410 | Арамидопластик | Сатин 5/3 (СВМ14,3х2 + ВМП7,2х1) х3 | Сатин | 553 | 601 |  | 215 | 273 |  | 324 | 453 |  | 26 | 21 | [6 empty] | 3450 |  |  | 3.4 | 5.1 |  | 1.4 | 1260 |  |  |  | Горячее прессование | 40/60 |  | Ткань | 13 | Сатин 5/3 (СВМ14,3х2 + ВМП7,2х1) х3 | Сатин |  | 3640 | 3660 | 416 | 418 | 25 | 18 | 3.2 | 4.5 | 254 | 0.35 | 18/20 |  | 920 | 300 | 250 | 254 |  |  |  | 14 | Арамид (СВМ14,3х2) | Арамидное |  | 51.8 | 4500 | 103 | 2.8 | 0.2 | 14 | 28.6 |  | 100 | 300 | 250 |  | 11 | Стекло (ВМПС8 28х2) | Стеклянное | 29.4 | 4200 | 95 | 5 | 1 | 8 | 56 |  |  | 300 | 250 |  |  | Реактопласт | ЭХД (100) + ДЭГ-1 (9,5) + изо-ИМТГФА |  | 35 | 154 | 43 | 4.1 | 1.7 | 51 |  |  | 1175 | [5 empty] | 170 | [7 empty] | ЭХД (100) + ДЭГ-1 (9,5) | Эпоксидная | Вязкая | 100 |  | 26 | 1.18 |  | изо-ИМТГФА | Ангидридный | 86 |  |  | 0.03
411 | Стеклопластик | Т-СУ 8/3(ВМП)-78 | Сатин | 390 | 470 |  | 220 | 304 |  | 315 | 395 |  | 14 | 18 | [6 empty] | 5270 |  |  | 5.5 | 5.5 |  | 10 | 2050 |  |  |  | Намотка | 30/70 |  | Ткань | 10 | Т-СУ 8/3(ВМП)-78 | Сатин |  | 2156 | 2842 | 319 | 421 | 10 | 15 | 5.5 | 5.2 | 320 | 0.27 | 24/32 |  | 920 | 850 | 650 | 320 |  |  |  | 11 | Стекло (ВМПС8 28х2) | Стеклянное |  | 29.4 | 4200 | 95 | 5 | 1 | 8 | 56 |  |  | 850 | 650 |  | 11 | Стекло (ВМПС8 28х2) | Стеклянное | 29.4 | 4200 | 95 | 5 | 1 | 8 | 56 |  |  | 850 | 650 |  |  | Реактопласт | ЭП-5122 |  | 54 | 147 | 62 | 4.1 | 1.5 | 46 |  |  | 1180 | [5 empty] | 182 | [7 empty] | ЭП-5122 | Фенолформальдегидная |  | 60
412 | Углепластик | СС206 | Саржа | 700 | 630 |  | 620 | 590 |  | 1050 | 1080 |  | 43 | 43 | [6 empty] | 4950 |  |  | 2.1 | 2.1 |  | 2.2 | 1485 |  |  |  | Вакуумная инфузия | 55/45 |  | Ткань | 4 | СС206 | Саржа |  | 3000 | 2700 | 230 | 210 | 35 | 35 | 1.8 | 1.8 | 200 | 0.25 | 5/5 |  | 1000 | 650 | 350 | 200 |  |  |  | 3 | Углерод (Toray 3K 200 tex) | Углеродная |  | 387 | 3350 | 230 | 1.5 | 3 | 7 | 200 |  |  | 650 | 350 |  | 3 | Углерод (Toray 3K 200 tex) | Углеродная | 387 | 3350 | 230 | 1.5 | 3 | 7 | 200 |  |  | 650 | 350 |  |  | Реактопласт | Araldyte LY 8615 + Aradur |  | 43 | 147 | 52 | 3.5 | 1.5 | 50 | 80 | 120 | 1180 |  |  | 0.4 |  | 240 | 210 | 80 | 80 | 80 |  | 0.5 |  |  | Araldyte LY 8615 | Эпоксидная | Жидкая | 100 |  |  | 1.22 |  | Aradur | Ангидридный | 30 | Прозрачная жидкость |  | 0.095 | [8 empty] | Этиловый спирт + Ацетон (1:1)
413 | Углепластик | CC245 | Саржа | 821 | 834 |  | 534 | 538 |  | 981 | 974 |  | 41 | 40 | [6 empty] | 4800 |  |  | 2.1 | 2.2 |  | 2.2 | 1410 |  |  |  | Вакуумная инфузия | 55/45 |  | Ткань | 6 | Углеродная ткань 22502 2х2, HTA40 | Саржа |  | 3000 | 2700 | 214 | 200 | 35 | 35 | 1.8 | 1.8 | 240 | 0.28 | 6/6 |  | 1000 | 450 | 350 | 240 |  |  |  | 6 | HTA40 | Углеродная |  | 387 | 4100 | 240 | 1.7 | 3 | 7 | 200 |  |  | 450 | 350 |  | 6 | HTA40 | Углеродная | 387 | 4100 | 240 | 1.7 | 3 | 7 | 200 |  |  | 450 | 350 |  |  | Реактопласт | ФНИ350/375С(град.) |  | 34.2 | 132 | 52 | 5.1 | 4.6 | 26 |  |  | 1327 | [5 empty] | 450
414 | Базальтопластик | ТБК-100 | Полотняное | 460 | 462 |  | 250 | 256 |  | 492 | 472 |  | 24 | 25 | [6 empty] | 3807 |  |  | 4.5 | 4.6 |  | 8 | 2060 |  |  |  | Горячее прессование | 40/60 |  | Ткань | 1 | ТБК-100 | Полотняное |  | 784 | 784 | 82 | 82 | 18 | 18 | 3.7 | 3.7 | 190 | 0.19 | 10/9 |  | 1000 | 1000 | 650 | 190 |  |  |  | 1 | Базальт (Kamenny Vek KV42) | Базальтовая |  | 90 | 3000 | 86 | 3.5 | 3 | 13 | 136 |  |  | 1000 | 650 |  | 1 | Базальт (Kamenny Vek KV42) | Базальтовая | 90 | 3000 | 86 | 3.5 | 3 | 13 | 136 |  |  | 1000 | 650 |  |  | Реактопласт | ENYDYNE I 69475 A + Бутанокс |  | 45 | 143 | 50 | 4.3 | 4 | 52 | 26 | 18 | 1180 |  |  | 0.215 |  | 210 | 170 | 23 | 60 | 60 |  |  |  |  | ENYDYNE I 69475 A | Полиэфирная | Низковязкая | 100 |  |  | 1.166 |  | Бутанокс | Пеоксидный | 2 | Прозрачная бесцветная жидкость |  | 0.024 | [8 empty] | ФАМ(фурановая смола) | 32.5
415 | Углепластик | Лента из волокна HTS45 | Однонаправленная | 2366 | 71 |  | 825 | 34 |  | 1183 | 52 |  | 137 | 6.4 | [6 empty] | 5820 |  |  | 2 | 2 |  | 2 | 1415 |  |  |  | Автоклавирование | 45/55 |  | Ткань | 17 | Лента из волокна HTS45 | Однонаправленная |  | 10500 | 1 | 820 | 0.1 | 131 | 0.1 | 1.8 | 1.8 | 230 | 0.27 |  |  |  | 450 | 350 | 230 |  |  |  | 17 | HTS45 | Углеродное |  |  | 4500 | 245 | 1.8 | 3 | 7 | 200 |  |  | 450 | 350 | [10 empty] | 200 |  |  | 450 | 350 |  |  | Реактопласт | SB270 |  | 80 | 145 | 93 | 4.4 | 5.4 | 36 |  |  | 1230 | [10 empty] | 3.77 |  |  | SB270
416 | Базальтопластик | ТБК-100 | Полотняное | 415 | 420 |  | 194 | 196 |  | 415 | 420 |  | 21 | 20 | [6 empty] | 3810 |  |  | 4.7 | 4.7 |  | 8 | 1880 |  |  |  | Вакуумная инфузия | 55/45 |  | Ткань | 1 | ТБК-100 | Полотняное |  | 784 | 784 | 82 | 82 | 18 | 18 | 3.7 | 3.7 | 190 | 0.19 | 10/9 |  | 1000 | 1000 | 650 | 190 |  |  |  | 1 | Базальт (Kamenny Vek KV42) | Базальтовая |  | 90 | 3000 | 86 | 3.5 | 3 | 13 | 136 |  |  | 1000 | 650 |  | 1 | Базальт (Kamenny Vek KV42) | Базальтовая | 90 | 3000 | 86 | 3.5 | 3 | 13 | 136 |  |  | 1000 | 650 |  |  | Реактопласт | ENYDYNE I 69475 A + Бутанокс |  | 45 | 143 | 50 | 4.3 | 4 | 52 | 26 | 18 | 1180 |  |  | 0.215 |  | 210 | 170 | 23 | 60 | 60 |  |  |  |  | ENYDYNE I 69475 A | Полиэфирная | Низковязкая | 100 |  |  | 1.166 |  | Бутанокс | Пеоксидный | 2 | Прозрачная бесцветная жидкость |  | 0.024 | [8 empty] | Лапроксид-БФ (бутилфенилглицидиловый эфир) | 0.025
417 | Арамидопластик | Т-43-76(А) | Сатин | 602 | 655 |  | 249 | 286 |  | 374 | 415 |  | 29 | 18 | [6 empty] | 3420 |  |  | 3.1 | 5.2 |  | 1.4 | 1240 |  |  |  | Горячее прессование | 40/60 |  | Ткань | 12 | Т-43-76(А) | Сатин |  | 2820 | 3370 | 364 | 435 | 23 | 16 | 3 | 4.5 | 252 | 0.31 | 20/22 |  | 920 | 300 | 250 | 252 |  |  |  | 13 | Арамид (СВМ14,3х1) | Арамидное |  | 25.8 | 4500 | 103 | 2.6 | 0.1 | 14 | 14.3 |  | 110 | 300 | 250 |  | 11 | Стекло (ВМПС8 28х2) | Стеклянное | 29.4 | 4200 | 95 | 5 | 1 | 8 | 56 |  | 50 | 300 | 250 |  |  | Реактопласт | ЭХД (100) + ДЭГ-1 (9,5) + изо-ИМТГФА |  | 35 | 154 | 43 | 4.1 | 1.7 | 51 |  |  | 1175 | [5 empty] | 170 | [7 empty] | ЭХД (100) + ДЭГ-1 (9,5) | Эпоксидная | Вязкая | 100 |  | 26 | 1.18 |  | изо-ИМТГФА | Ангидридный | 86 |  |  | 0.03
418 | Базальтопластик | ТБК-100 | Полотняное | 425 | 431 |  | 231 | 215 |  | 450 | 453 |  | 21 | 21 | [6 empty] | 3428 |  |  | 4.5 | 4.5 |  | 8 | 1910 |  |  |  | Вакуумная инфузия | 55/45 |  | Ткань | 1 | ТБК-100 | Полотняное |  | 784 | 784 | 82 | 82 | 18 | 18 | 3.7 | 3.7 | 190 | 0.19 | 10/9 |  | 1000 | 1000 | 650 | 190 |  |  |  | 1 | Базальт (Kamenny Vek KV42) | Базальтовая |  | 90 | 3000 | 86 | 3.5 | 3 | 13 | 136 |  |  | 1000 | 650 |  | 1 | Базальт (Kamenny Vek KV42) | Базальтовая | 90 | 3000 | 86 | 3.5 | 3 | 13 | 136 |  |  | 1000 | 650 |  |  | Реактопласт | Araldite LY 556 + изо-ИМТГФА |  | 65 | 162 | 71 | 3.9 | 1.7 | 55 | 5 (при 110 грудусах С) | 4 (при 110 грудусах С) | 1190 |  |  | 0.075 |  | 220 | 140 | 120 | 140 | 140 |  | 0.175 |  |  | Araldite LY 556 | Эпоксидная | Жидкая | 100 |  | 5.375 | 1.225 |  | изо-ИМТГФА | Ангидридный | 90 | Прозрачная жидкость от светло-желтого до светло-коричневого цвета |  | 0.03 | [5 empty] | СО-3 |  |  | ДЭГ-1 | 0.07
419 | Стеклопластик | Т-13 | Полотняное | 450 | 235 |  | 236 | 121 |  | 418 | 206 |  | 22 | 12 | [6 empty] | 5700 |  |  | 5.4 | 5.5 |  | 9 | 2080 |  |  |  | Намотка | 30/70 |  | Ткань | 5 | Т-13 | Полотняное |  | 2164 | 1176 | 261 | 174 | 14 | 10 | 5.2 | 5.4 | 285 | 0.27 | 16/10 |  | 920 | 650 | 550 | 285 |  |  |  | 4 | Стекло (EC7 54x2) | Стеклянная |  | 50.76 | 2741 | 81 | 5.1 | 1.6 | 7 | 108 |  |  | 650 | 550 |  | 4 | Стекло (EC7 54x2) | Стеклянная | 50.76 | 2741 | 81 | 5.1 | 1.6 | 7 | 108 |  |  | 650 | 550 |  |  | Реактопласт | ЭТФ (100) + ДЭГ-1 (12) + СФ-340А |  | 52 | 173 | 72 | 4.1 | 1.5 | 50 |  |  | 1184 | [5 empty] | 230 | [7 empty] | ЭТФ (100) + ДЭГ-1 (12) | Эпоксидная | Вязкая | 100 |  | 27.2 | 1.184 |  | СФ-340А | Фенолформальдегидный | 35
420 | Углепластик | CC245 | Саржа | 814 | 814 |  | 502 | 514 |  | 934 | 932 |  | 40 | 42 | [6 empty] | 4340 |  |  | 2.1 | 2.1 |  | 2.2 | 1415 |  |  |  | Вакуумная инфузия | 55/45 |  | Ткань | 6 | Углеродная ткань 22502 2х2, HTA40 | Саржа |  | 3000 | 2700 | 214 | 200 | 35 | 35 | 1.8 | 1.8 | 240 | 0.28 | 6/6 |  | 1000 | 450 | 350 | 240 |  |  |  | 6 | HTA40 | Углеродная |  | 387 | 4100 | 240 | 1.7 | 3 | 7 | 200 |  |  | 450 | 350 |  | 6 | HTA40 | Углеродная | 387 | 4100 | 240 | 1.7 | 3 | 7 | 200 |  |  | 450 | 350 |  |  | Реактопласт | ТО200 |  | 53 | 131 | 76 | 3.26 | 5.2 | 50 |  |  | 1147 | [5 empty] | 211